## 作業手順書（製品）（381DハーフA )
文書名 |  | プレス作業手順書 | [7 empty] | 版 | 第1版
文書番号 |  |  | SZSi004-349 | 基準文書 |  | HH-3503 | 承認 |  | 確認 |  | 作成
制定日 |  |  | 2023-06-02 |  | 改訂日
材料コード |  |  | PMAAWA |  | 図 番 | NT3785-P53-03 |  |  | 型方式 |  | 使用設備
[9 empty] | 順送型 |  | 80ｔ
作業準備
１．作業指示書 (KSSiW001)、 製品図面、金型、使用材料の確認を行う。
材料（材質・硬度・板厚・材幅・めっき仕様）
A1050-H24 0.8×68 Ep-Al/Ni0.5,Sn1m(Ni-Sn MAX3μm)
２．プレス機始業点検手順書（SZ002）を基に始業点検を行い、プレス始業点検表 (KSU001)に記録する。
使用機械は「80ｔ-3号機・4号機・5号機・6号機」のプレス機を使用の事。
３．段取り替え時は、前の製品がライン内に残ってない事を確認してから作業を実施する事。
４．周辺機器の動作確認を行う。
加工準備
１．ボルスタ、ラム面を清掃する。
２．プレス機を稼動可能状態にして、下死点で停止させる。 （回転数は遅くする）
３．ダイハイトを測定し、金型の高さより１mm～５mm高いストロークを設定する。
４．上死点へ戻し、金型をボルスタに乗せる。
(送り方向確認。ゴミ・スクラップを挟んでいないか金型をスライドさせて確認）
５．金型の平行をみて、下死点にする。(左右の差は、０．５mm以内とする)
６．ストローク調整で、金型をラム面で押し付け、上型を固定する。
７．プレス機を寸動で稼動させ、金型の「ガタツキ」を確認する。
８．下死点で停止させ、底付までスライドを降ろし、下型をクランプし、エアーホースを取り付ける。
（ダイハイトを下げ、バンパー又は底付プレートが当たって止まるところまで下げる）
９．上死点で停止させ、更にダイハイトを0.05ｍｍ下ろす。（調整後固定）
１０.金型に材料をセットする際、めっき仕様の確認を行う。（めっき仕様サンプルと比較）
材料の巻き取り方向を確認し、製品めっき方向の合わせ材料コイルをリールスタンドにセットする。
材料の材質・板厚は製品図面の指示に従い、「A10250-H24 0.8x68」の材料を使用する。
めっき仕様は端から「37.2±1.0mm」 Ep-Al/Ni0.5,Sn1m(Ni-Sn MAX3μm)
めっき仕様を材料コイルの「めっき検査成績表」確認し、工程検査記録票（KSSi0001）に
めっき幅を測定した結果を記入する。 その際板厚も測定し記入する。
１１．レベラーで、材料のソリ調整を行う。
約１mにカットした材料をレベラーに通し、真っ直ぐになる様（下の写真「調整OK」）、
レベラーを調整する。 調整後、材料をレベラーとロールフィーダに通す。
|  |  | リールスタンド |  |  |  |  | 調整ＯＫ |  |  | 調整ＮＧ
| コイル材 |  |  |  | レベラーへ
※めっき幅の方向に応じ
向きを決める
レベラーへ
１２．送りピッチの調整を行う。 送りピッチ 47.9 mm
（１本の取り数 7ショット×1個取り 全長：335.3mm)
※定尺板を使用時、手送りの場合はパイロットピンの位置に気を付ける。
１３．加工油は「G-6050」を使用する。
１４．試抜きを行い、初動品にてサンプル検査を行う。 (製品図面・工程検査記録票 (KSSiI001)に従う)
（ソリは製品図面指定又はEPS-6406Cの規格を満たすようレベラーを再調整する）
加 工 ・ 生 産
１． プリセットカウンターをセットする。（ロットサイズ：322個） ※定尺材使用時はプリセットカウンターは使用しない。
２． 端末検出器、ミスフィード検出器をセットし、正常に作動する事を確認し、工程検査記録票に記入する。
３． 作業を開始する。 標準回転数 80±20 spm
※定尺板を使用する場合はオートフィードは行わず、手送り又は・暫定の送り装置にて作業）
４．工程検査の実施
初動、5,000ショット毎、最終品を検査し、工程検査記録票 (KSSiI001)に記入する
☆工程内検査基準☆ ※ 測定器 ※ 頻度
・ 板厚、バリ高さ マイクロメータ 初動、5Ｋ毎 、最終
・ 重要特性（コイニング部等） 画像測定器、デジタルハイトゲージ 初動、5Ｋ毎 、最終
・ 孔径・孔-間 画像測定器 初動、5Ｋ毎 、最終
・ 平面度 画像測定器 初動、5Ｋ毎 、最終
・ 材料外観 目視 （ロットNo記入） 初動、5Ｋ毎 、最終
・ 製品外観 目視 初動、5Ｋ毎 、最終
５．ロット管理票の起票
１箱毎にロット管理票 (KSL001)を起票し必要事項を記載し製品箱に貼る。
（ロット管理票作成依頼前に必ず同一製品か確認し、依頼書内確認欄へチェック✓をする）
製品の品質に関わる重要な情報は、備考欄に記載し、最終工程まで確実に伝わる様にする事
加工上の注意点
① V折取りの可否の確認
② 抜きバリの監視
③ キズ、ダコン、変形の有無
④ 製品が欠落して出てきたら、ただちにプレス機を停止させ、前後の製品の確認と
金型・カット型内を確認し製品を除去する。
⑤ カット時の製品変形を確認すること。
⑥ 製品箱内に製品を納める際、傷等が付かない様に注意すること。
段取り・調整品の処置及び管理
① 段取時及び材料コイルのファーストショットの製品（4ショット/本）は必ず捨て、混入させない事。
② 生産開始前の調整品は、レイアウトを折り「段取り時不用製品入れ」（青箱）に入れ、
製品に混入させない事。
金型メンテナンスについて
① 30万ショット毎に金型メンテナンスを行う事。（定期メンテナンス、ショット数の傾向監視し更新を行う）
② バリの発生、潰し・曲げ加工等、製品に不具合が生じた場合、直ちに金型メンテナンスを行う事。
不適合品の処置
品質において異常が発生した場合には、上司へ報告を行い、
プレス工程内異常処置手順書 (SZ005)に従うこと
改訂履歴 | 年月日 |  | 変 更 内 容 | [7 empty] | 承認

## 作業手順書（製品）（381DハーフA ) (PPEDL指摘対策
文書名 |  | プレス作業手順書 | [8 empty] | 版 | 第2版
文書番号 |  |  | SZSi004-349 | 基準文書 |  | HH-3503 |  | 承認 |  | 確認 |  | 作成
制定日 |  |  | 2023-06-02 |  | 改訂日 |  | 2023-07-12
材料コード |  |  | PMAAWA |  | 図 番 | NT3785-P53-03 |  |  |  | 型方式 |  | 使用設備
[10 empty] | 順送型 |  | 80ｔ
作業準備
１．作業指示書 (KSSiW001)、 製品図面、金型、使用材料の確認を行う。
材料（材質・硬度・板厚・材幅・めっき仕様）
A1050-H24 0.8×68 Ep-Al/Ni0.5,Sn1m(Ni-Sn MAX3μm)
２．プレス機始業点検手順書（SZ002）を基に始業点検を行い、プレス始業点検表 (KSU001)に記録する。
使用機械は「80ｔ-3号機・4号機・5号機・6号機」のプレス機を使用の事。
３．段取り替え時は、前の製品がライン内に残ってない事を確認してから作業を実施する事。
４．周辺機器の動作確認を行う。
加工準備
１．ボルスタ、ラム面を清掃する。
２．プレス機を稼動可能状態にして、下死点で停止させる。 （回転数は遅くする）
３．ダイハイトを測定し、金型の高さより１mm～５mm高いストロークを設定する。
４．上死点へ戻し、金型をボルスタに乗せる。
(送り方向確認。ゴミ・スクラップを挟んでいないか金型をスライドさせて確認）
５．金型の平行をみて、下死点にする。(左右の差は、０．５mm以内とする)
６．ストローク調整で、金型をラム面で押し付け、上型を固定する。
７．プレス機を寸動で稼動させ、金型の「ガタツキ」を確認する。
８．下死点で停止させ、底付までスライドを降ろし、下型をクランプし、エアーホースを取り付ける。
（ダイハイトを下げ、バンパー又は底付プレートが当たって止まるところまで下げる）
９．上死点で停止させ、更にダイハイトを0.05ｍｍ下ろす。（調整後固定）
１０.金型に材料をセットする際、めっき仕様の確認を行う。（めっき仕様サンプルと比較）
材料の巻き取り方向を確認し、製品めっき方向の合わせ材料コイルをリールスタンドにセットする。
材料の材質・板厚は製品図面の指示に従い、「A10250-H24 0.8x68」の材料を使用する。
めっき仕様は端から「37.2±1.0mm」 Ep-Al/Ni0.5,Sn1m(Ni-Sn MAX3μm)
めっき仕様を材料コイルの「めっき検査成績表」確認し、工程検査記録票（KSSi0001）に
めっき幅を測定した結果を記入する。 その際板厚も測定し記入する。
１１．レベラーで、材料のソリ調整を行う。
約１mにカットした材料をレベラーに通し、真っ直ぐになる様（下の写真「調整OK」）、
レベラーを調整する。 調整後、材料をレベラーとロールフィーダに通す。
|  |  | リールスタンド | [5 empty] | 調整ＯＫ |  |  | 調整ＮＧ
| コイル材 |  |  |  | レベラーへ
※めっき幅の方向に応じ
向きを決める
レベラーへ
１２．送りピッチの調整を行う。 送りピッチ 47.9 mm
（１本の取り数 7ショット×1個取り 全長：335.3mm)
※定尺板を使用時、手送りの場合はパイロットピンの位置に気を付ける。
１３．加工油は「G-6050」を使用する。
１４．試抜きを行い、初動品にてサンプル検査を行う。 (製品図面・工程検査記録票 (KSSiI001)に従う)
（ソリは製品図面指定又はEPS-6406Cの規格を満たすようレベラーを再調整する）
加 工 ・ 生 産
１． プリセットカウンターをセットする。（ロットサイズ：322個） ※定尺材使用時はプリセットカウンターは使用しない。
２． 端末検出器、ミスフィード検出器をセットし、正常に作動する事を確認し、工程検査記録票に記入する。
３． 作業を開始する。 標準回転数 80±20 spm
※定尺板を使用する場合はオートフィードは行わず、手送り又は・暫定の送り装置にて作業）
４．工程検査の実施
初動、5,000ショット毎、最終品を検査し、工程検査記録票 (KSSiI001)に記入する
☆工程内検査基準☆ ※ 測定器 ※ 頻度
・ 板厚、バリ高さ マイクロメータ 初動、5Ｋ毎 、最終
・ 重要特性（コイニング部等） 画像測定器、デジタルハイトゲージ 初動、5Ｋ毎 、最終
・ 孔径・孔-間 画像測定器 初動、5Ｋ毎 、最終
・ 平面度 画像測定器 初動、5Ｋ毎 、最終
・ 材料外観 目視 （ロットNo記入） 初動、5Ｋ毎 、最終
・ 製品外観 目視 初動、5Ｋ毎 、最終
５．ロット管理票の起票
１ロット毎にロット管理票 (KSL001)を起票し必要事項を記載し製品箱に貼る。
（ロット管理票作成依頼前に必ず同一製品か確認し、依頼書内確認欄へチェック✓をする）
製品の品質に関わる重要な情報は、備考欄に記載し、最終工程まで確実に伝わる様にする事
※１ロット/2箱とし、1箱づつ重ねる際、常に1番上の箱に製品名札を貼る様にし、
仕掛中の間違い・混入を防ぎ注意する。
※使用する製品箱は、著しい変形のある物、置いた際不安定な物は使用しない事。
加工上の注意点
① V折取りの可否の確認
② 抜きバリの監視
③ キズ、ダコン、変形の有無
④ 製品が欠落して出てきたら、ただちにプレス機を停止させ、前後の製品の確認と
金型・カット型内を確認し製品を除去する。
⑤ カット時の製品変形を確認すること。
⑥ 製品箱内に製品を納める際、傷等が付かない様に注意すること。
段取り・調整品の処置及び管理
① 段取時及び材料コイルのファーストショットの製品（4ショット/本）は必ず捨て、混入させない事。
② 生産開始前の調整品は、レイアウトを折り「段取り時不用製品入れ」（青箱）に入れ、
製品に混入させない事。
金型メンテナンスについて
① 30万ショット毎に金型メンテナンスを行う事。（定期メンテナンス、ショット数の傾向監視し更新を行う）
② バリの発生、潰し・曲げ加工等、製品に不具合が生じた場合、直ちに金型メンテナンスを行う事。
不適合品の処置
品質において異常が発生した場合には、上司へ報告を行い、
プレス工程内異常処置手順書 (SZ005)に従うこと
改訂履歴 | 年月日 |  | 変 更 内 容 | [8 empty] | 承認
| 2023-07-12 |  | 加工・生産、「5.ロット管理票の起票」に起票までの製品箱の管理と、使用可否の注釈を追記 | [8 empty] | 徳留

## 作業手順書（製品）（エンドA )
文書名 |  | プレス作業手順書 | [7 empty] | 版 | 第1版
文書番号 |  |  | SZSi004-352 | 基準文書 |  | HH-3503 | 承認 |  | 確認 |  | 作成
制定日 |  |  | 2023-07-01 |  | 改訂日
材料コード |  |  | PMAQJC |  | 図 番 | NT4584-P53-04 |  |  | 型方式 |  | 使用設備
[9 empty] | 順送型 |  | 80ｔ
作業準備
１．作業指示書 (KSSiW001)、 製品図面、金型、使用材料の確認を行う。
材料（材質・硬度・板厚・材幅・めっき仕様）
A1050-H24 0.8×77 Ep-Al/Ni0.5,Sn1m(Ni-Sn MAX3μm)
２．プレス機始業点検手順書（SZ002）を基に始業点検を行い、プレス始業点検表 (KSU001)に記録する。
使用機械は「80ｔ-3号機・4号機・5号機・6号機」のプレス機を使用の事。
３．段取り替え時は、前の製品がライン内に残ってない事を確認してから作業を実施する事。
４．周辺機器の動作確認を行う。
加工準備
１．ボルスタ、ラム面を清掃する。
２．プレス機を稼動可能状態にして、下死点で停止させる。 （回転数は遅くする）
３．ダイハイトを測定し、金型の高さより１mm～５mm高いストロークを設定する。
４．上死点へ戻し、金型をボルスタに乗せる。
(送り方向確認。ゴミ・スクラップを挟んでいないか金型をスライドさせて確認）
５．金型の平行をみて、下死点にする。(左右の差は、０．５mm以内とする)
６．ストローク調整で、金型をラム面で押し付け、上型を固定する。
７．プレス機を寸動で稼動させ、金型の「ガタツキ」を確認する。
８．下死点で停止させ、底付までスライドを降ろし、下型をクランプし、エアーホースを取り付ける。
（ダイハイトを下げ、バンパー又は底付プレートが当たって止まるところまで下げる）
９．上死点で停止させ、更にダイハイトを0.05ｍｍ下ろす。（調整後固定）
１０.金型に材料をセットする際、めっき仕様の確認を行う。（めっき仕様サンプルと比較）
材料の巻き取り方向を確認し、製品めっき方向の合わせ材料コイルをリールスタンドにセットする。
材料の材質・板厚は製品図面の指示に従い、「A10250-H24 0.8x77」の材料を使用する。
めっき仕様は端から「40.0±1.0mm」 Ep-Al/Ni0.5,Sn1m(Ni-Sn MAX3μm)
めっき仕様を材料コイルの「めっき検査成績表」確認し、工程検査記録票（KSSi0001）に
めっき幅を測定した結果を記入する。 その際板厚も測定し記入する。
１１．レベラーで、材料のソリ調整を行う。
約１mにカットした材料をレベラーに通し、真っ直ぐになる様（下の写真「調整OK」）、
レベラーを調整する。 調整後、材料をレベラーとロールフィーダに通す。
|  |  | リールスタンド |  |  |  |  | 調整ＯＫ |  |  | 調整ＮＧ
| コイル材 |  |  |  | レベラーへ
※めっき幅の方向に応じ
向きを決める
レベラーへ
１２．送りピッチの調整を行う。 送りピッチ 46.8 mm
（１本の取り数 7ショット×1個取り 全長：327.6mm)
※定尺板を使用時、手送りの場合はパイロットピンの位置に気を付ける。
１３．加工油は「G-6050」を使用する。
１４．試抜きを行い、初動品にてサンプル検査を行う。 (製品図面・工程検査記録票 (KSSiI001)に従う)
（ソリは製品図面指定又はEPS-6406Cの規格を満たすようレベラーを再調整する）
加 工 ・ 生 産
１． プリセットカウンターをセットする。（ロットサイズ：224個） ※定尺材使用時はプリセットカウンターは使用しない。
２． 端末検出器、ミスフィード検出器をセットし、正常に作動する事を確認し、工程検査記録票に記入する。
３． 作業を開始する。 標準回転数 80±20 spm
※定尺板を使用する場合はオートフィードは行わず、手送り又は・暫定の送り装置にて作業）
４．工程検査の実施
初動、5,000ショット毎、最終品を検査し、工程検査記録票 (KSSiI001)に記入する
☆工程内検査基準☆ ※ 測定器 ※ 頻度
・ 板厚、バリ高さ マイクロメータ 初動、5Ｋ毎 、最終
・ 重要特性（コイニング部等） 画像測定器、デジタルハイトゲージ 初動、5Ｋ毎 、最終
・ 孔径・製品幅・製品間 画像測定器 初動、5Ｋ毎 、最終
・ 平面度 画像測定器 初動、5Ｋ毎 、最終
・ 材料外観 目視 （ロットNo記入） 初動、5Ｋ毎 、最終
・ 製品外観 目視 初動、5Ｋ毎 、最終
５．ロット管理票の起票
１ロット毎にロット管理票 (KSL001)を起票し必要事項を記載し製品箱に貼る。
（ロット管理票作成依頼前に必ず同一製品か確認し、依頼書内確認欄へチェック✓をする）
製品の品質に関わる重要な情報は、備考欄に記載し、最終工程まで確実に伝わる様にする事
※１ロット/2箱とし、1箱づつ重ねる際、常に1番上の箱に製品名札を貼る様にし、
仕掛中の間違い・混入を防ぎ注意する。
※使用する製品箱は、著しい変形のある物、置いた際不安定な物は使用しない事。
加工上の注意点
① V折取りの可否の確認
② 抜きバリの監視
③ キズ、ダコン、変形の有無
④ 製品が欠落して出てきたら、ただちにプレス機を停止させ、前後の製品の確認と
金型・カット型内を確認し製品を除去する。
⑤ カット時の製品変形を確認すること。
⑥ 製品箱内に製品を納める際、傷等が付かない様に注意すること。
段取り・調整品の処置及び管理
① 段取時及び材料コイルのファーストショットの製品（4ショット/本）は必ず捨て、混入させない事。
② 生産開始前の調整品は、レイアウトを折り「段取り時不用製品入れ」（青箱）に入れ、
製品に混入させない事。
金型メンテナンスについて
① 30万ショット毎に金型メンテナンスを行う事。（定期メンテナンス、ショット数の傾向監視し更新を行う）
② バリの発生、潰し・曲げ加工等、製品に不具合が生じた場合、直ちに金型メンテナンスを行う事。
不適合品の処置
品質において異常が発生した場合には、上司へ報告を行い、
プレス工程内異常処置手順書 (SZ005)に従うこと
改訂履歴 | 年月日 |  | 変 更 内 容 | [7 empty] | 承認