## 241113(24着)
メクテック株式会社 御中 |  |  |  | ミツイ精密株式会社 |  |  |  |  | 整理 No.
後工程製造部 |  |  |  | MITSUISEIMITSU |  |  |  |  | Serial No.
|  |  | 量 産 部 品 検 査 成 績 書 | [5 empty] | 作成日 年 月 日 | 2024-12-06 16:59
|  |  | I n s p e c t i o n F o r m | [5 empty] | DATE | Y M D
部品ﾅﾝﾊﾞｰ |  |  | 材質 |  |  | 製造ロットﾅﾝﾊﾞｰ |  | 納入ロットＮo |  | 担 当 | 承 認
Product Code No. |  |  | Material |  |  | Production Lot No. |  | Shipping Lot No. |  | Inspector | Approved by
NT2394-P43 |  |  | C1020 |  |  | 241113
材料コード |  | 抜取り数 |  | 判定 |  | 製造ロット数 |  | 納入ロット数
Material Code No. |  | Sampling quantity |  | Judgment |  | Produced Lot Size |  | Shipped Lot Size
PM81ED |  | 寸法 5pcs、外観 5pcs |  | OK
略図 | [7 empty] | 外 観 検 査
Drawing | [7 empty] | Appearance Inspection
[8 empty] | 検査数 |  |  | 全数
[8 empty] | Quantity |  |  | 100％inspection
[8 empty] | 検査項目 |  |  | 結果
[8 empty] | Inspection Items |  |  | Result
ｹﾞｰﾄバリ / Gate burr
ﾊﾟｰﾃｨﾝｸﾞ ﾊﾞﾘ/Parting burr
ﾉｯｸﾋﾟﾝ ﾊﾞﾘ/Knock pin barr
[8 empty] | キズ / Scratch |  |  | OK
[8 empty] | 打痕 / Dent |  |  | OK
[8 empty] | 異物付着/Foreign article attached |  |  | OK
[8 empty] | クラック/Crack |  |  | OK
[8 empty] | 油付着 / Oilstain |  |  | OK
[8 empty] | かじり/Gnaw |  |  | OK
[8 empty] | 変形 / Deformation |  |  | OK
成形不良/Incomplete ultem
ｴｱｰ入り/Air bubble
ヒケ(収縮)/Shrinkage
[8 empty] | 穴のﾒｸﾚ/Hole edge swell |  |  | OK
[8 empty] | 異物巻込み/Foreign article inside |  |  | OK
[8 empty] | バリ / Burr |  |  | OK
[8 empty] | 変色 / Discoloration |  |  | OK
[8 empty] | ソリ / Warp |  |  | OK
[8 empty] | 錆 / Rust |  |  | OK
[8 empty] | 汚れ / Contamination |  |  | OK
寸法測定 |  | NEXIV |  | 材料ロットナンバー/Material Lot No. |  |  |  | AMY1B-24606-18
Measurement
測定箇所 | A | Ｂ | C | D | E | F | G | H | I | J | ｔ＝
Inspected Point | [9 empty] | 平面度
規格 Standards | 26.3 | 14.76 | 6.3 | 4.2 | 6.8 | 23.3 | 14 | 6 | 1.5 | 0.1 | 1
公差 + | 0.05 | 0.05 | 0.05 | 0.2 | 0.2 | 0.2 | 0.05 | 0.05 | 0.1 | 0 | 0.05
Tolerance - | 0.05 | 0.05 | 0.05 | 0.2 | 0.2 | 0.2 | 0.05 | 0.05 | 0.1 | 0.1 | 0.05
測定器具 Measure by | S | S | S | S | S | S | S | S | S | S | M
Sample １ | 26.2919 | 14.7448 | 6.3013 | 4.201 | 6.7907 | 23.3021 | 13.9976 | 6.0093 | 1.5089 | 0.0331 | 1.004
Sample ２ | 26.2926 | 14.7456 | 6.3032 | 4.1987 | 6.791 | 23.2997 | 13.9957 | 6.0102 | 1.5093 | 0.0464 | 1.003
Sample ３ | 26.2917 | 14.7458 | 6.3035 | 4.1998 | 6.7905 | 23.2998 | 13.9959 | 6.0107 | 1.5091 | 0.0327 | 1.005
Sample ４ | 26.2913 | 14.7405 | 6.3019 | 4.2056 | 6.7951 | 23.2978 | 13.991 | 6.0088 | 1.5065 | 0.0207 | 1.005
Sample ５ | 26.2906 | 14.7401 | 6.3028 | 4.2057 | 6.7945 | 23.2999 | 13.9915 | 6.0089 | 1.5062 | 0.0279 | 1.004
Sn めっき | 1～3μｍ |  |  |  | 濡れ性 | 46.0ｍN/m以上
| 1.65 | 1.8 |  |  |  | OK
D：デジマイクロ Ｇ：ピンゲージ Ｍ：マイクロメータ Ｎ：ノギス Ｔ：投影機 Ｓ：三次元測定機
D：DIGIMICRO Ｇ：Pin-Gauge Ｍ：Micrometer Ｎ：Vernier Caliper Ｔ：Projector Ｓ：CNC Video Measuring Systems
検査確認印
Checked by
KH020-HH042-1 | [10 empty] | TT02-A01/03
A～H判定 | OK | OK | OK | OK | OK | OK | OK | OK | OK | OK | OK
| 1 | 1 | 1 | 1 | 1 | 1 | 1 | 1 | 1 | 1 | 1
| 1 | 1 | 1 | 1 | 1 | 1 | 1 | 1 | 1 | 1 | 1
| 1 | 1 | 1 | 1 | 1 | 1 | 1 | 1 | 1 | 1 | 1
| 1 | 1 | 1 | 1 | 1 | 1 | 1 | 1 | 1 | 1 | 1
| 1 | 1 | 1 | 1 | 1 | 1 | 1 | 1 | 1 | 1 | 1
| 1 | 1 | 1 | 1 | 1 | 1 | 1 | 1 | 1 | 1 | 1
| OK | OK
| 1 | 1
| 1 | 1
ネクシブ順番通りだが Cを3と4 Hを9と10 で測定している
To:MEKTEC CORPORATION
Mektec Division
Back End Process production
Dept.
データ、メッキ関係入力済み 外観済み
241113
測定241114

## 241115(24着)
メクテック株式会社 御中 |  |  |  | ミツイ精密株式会社 |  |  |  |  | 整理 No.
後工程製造部 |  |  |  | MITSUISEIMITSU |  |  |  |  | Serial No.
|  |  | 量 産 部 品 検 査 成 績 書 | [5 empty] | 作成日 年 月 日 | 2024-12-06 16:59
|  |  | I n s p e c t i o n F o r m | [5 empty] | DATE | Y M D
部品ﾅﾝﾊﾞｰ |  |  | 材質 |  |  | 製造ロットﾅﾝﾊﾞｰ |  | 納入ロットＮo |  | 担 当 | 承 認
Product Code No. |  |  | Material |  |  | Production Lot No. |  | Shipping Lot No. |  | Inspector | Approved by
NT2394-P43 |  |  | C1020 |  |  | 241115
材料コード |  | 抜取り数 |  | 判定 |  | 製造ロット数 |  | 納入ロット数
Material Code No. |  | Sampling quantity |  | Judgment |  | Produced Lot Size |  | Shipped Lot Size
PM81ED |  | 寸法 5pcs、外観 5pcs |  | OK
略図 | [7 empty] | 外 観 検 査
Drawing | [7 empty] | Appearance Inspection
[8 empty] | 検査数 |  |  | 全数
[8 empty] | Quantity |  |  | 100％inspection
[8 empty] | 検査項目 |  |  | 結果
[8 empty] | Inspection Items |  |  | Result
ｹﾞｰﾄバリ / Gate burr
ﾊﾟｰﾃｨﾝｸﾞ ﾊﾞﾘ/Parting burr
ﾉｯｸﾋﾟﾝ ﾊﾞﾘ/Knock pin barr
[8 empty] | キズ / Scratch |  |  | OK
[8 empty] | 打痕 / Dent |  |  | OK
[8 empty] | 異物付着/Foreign article attached |  |  | OK
[8 empty] | クラック/Crack |  |  | OK
[8 empty] | 油付着 / Oilstain |  |  | OK
[8 empty] | かじり/Gnaw |  |  | OK
[8 empty] | 変形 / Deformation |  |  | OK
成形不良/Incomplete ultem
ｴｱｰ入り/Air bubble
ヒケ(収縮)/Shrinkage
[8 empty] | 穴のﾒｸﾚ/Hole edge swell |  |  | OK
[8 empty] | 異物巻込み/Foreign article inside |  |  | OK
[8 empty] | バリ / Burr |  |  | OK
[8 empty] | 変色 / Discoloration |  |  | OK
[8 empty] | ソリ / Warp |  |  | OK
[8 empty] | 錆 / Rust |  |  | OK
[8 empty] | 汚れ / Contamination |  |  | OK
寸法測定 |  | NEXIV |  | 材料ロットナンバー/Material Lot No. |  |  |  | AMY1B-24606-17
Measurement
測定箇所 | A | Ｂ | C | D | E | F | G | H | I | J | ｔ＝
Inspected Point | [9 empty] | 平面度
規格 Standards | 26.3 | 14.76 | 6.3 | 4.2 | 6.8 | 23.3 | 14 | 6 | 1.5 | 0.1 | 1
公差 + | 0.05 | 0.05 | 0.05 | 0.2 | 0.2 | 0.2 | 0.05 | 0.05 | 0.1 | 0 | 0.05
Tolerance - | 0.05 | 0.05 | 0.05 | 0.2 | 0.2 | 0.2 | 0.05 | 0.05 | 0.1 | 0.1 | 0.05
測定器具 Measure by | S | S | S | S | S | S | S | S | S | S | M
Sample １ | 26.2892 | 14.7361 | 6.3111 | 4.206 | 6.7928 | 23.2984 | 13.9958 | 6.0046 | 1.5086 | 0.0076 | 1.003
Sample ２ | 26.2896 | 14.7429 | 6.3025 | 4.2049 | 6.7926 | 23.2995 | 13.9969 | 6.0104 | 1.5087 | 0.0103 | 1.002
Sample ３ | 26.2864 | 14.7413 | 6.3023 | 4.2049 | 6.7915 | 23.2993 | 13.9969 | 6.0107 | 1.5087 | 0.0156 | 1.001
Sample ４ | 26.2896 | 14.7371 | 6.3006 | 4.2033 | 6.7938 | 23.2964 | 13.9922 | 6.008 | 1.5066 | 0.0158 | 1.003
Sample ５ | 26.2908 | 14.7433 | 6.2907 | 4.2078 | 6.7989 | 23.2967 | 13.9905 | 5.9838 | 1.507 | 0.014 | 1.002
Sn めっき | 1～3μｍ |  |  |  | 濡れ性 | 46.0ｍN/m以上
| 1.65 | 1.8 |  |  |  | OK
D：デジマイクロ Ｇ：ピンゲージ Ｍ：マイクロメータ Ｎ：ノギス Ｔ：投影機 Ｓ：三次元測定機
D：DIGIMICRO Ｇ：Pin-Gauge Ｍ：Micrometer Ｎ：Vernier Caliper Ｔ：Projector Ｓ：CNC Video Measuring Systems
検査確認印
Checked by
KH020-HH042-1 | [10 empty] | TT02-A01/03
A～H判定 | OK | OK | OK | OK | OK | OK | OK | OK | OK | OK | OK
| 1 | 1 | 1 | 1 | 1 | 1 | 1 | 1 | 1 | 1 | 1
| 1 | 1 | 1 | 1 | 1 | 1 | 1 | 1 | 1 | 1 | 1
| 1 | 1 | 1 | 1 | 1 | 1 | 1 | 1 | 1 | 1 | 1
| 1 | 1 | 1 | 1 | 1 | 1 | 1 | 1 | 1 | 1 | 1
| 1 | 1 | 1 | 1 | 1 | 1 | 1 | 1 | 1 | 1 | 1
| 1 | 1 | 1 | 1 | 1 | 1 | 1 | 1 | 1 | 1 | 1
| OK | OK
| 1 | 1
| 1 | 1
ネクシブ順番通りだが Cを3と4 Hを9と10 で測定している
To:MEKTEC CORPORATION
Mektec Division
Back End Process production
Dept.
データ、メッキ関係入力済み 外観済み
241115
測定241118

## 241118(24着)
メクテック株式会社 御中 |  |  |  | ミツイ精密株式会社 |  |  |  |  | 整理 No.
後工程製造部 |  |  |  | MITSUISEIMITSU |  |  |  |  | Serial No.
|  |  | 量 産 部 品 検 査 成 績 書 | [5 empty] | 作成日 年 月 日 | 2024-12-06 16:59
|  |  | I n s p e c t i o n F o r m | [5 empty] | DATE | Y M D
部品ﾅﾝﾊﾞｰ |  |  | 材質 |  |  | 製造ロットﾅﾝﾊﾞｰ |  | 納入ロットＮo |  | 担 当 | 承 認
Product Code No. |  |  | Material |  |  | Production Lot No. |  | Shipping Lot No. |  | Inspector | Approved by
NT2394-P43 |  |  | C1020 |  |  | 241118
材料コード |  | 抜取り数 |  | 判定 |  | 製造ロット数 |  | 納入ロット数
Material Code No. |  | Sampling quantity |  | Judgment |  | Produced Lot Size |  | Shipped Lot Size
PM81ED |  | 寸法 5pcs、外観 5pcs |  | OK
略図 | [7 empty] | 外 観 検 査
Drawing | [7 empty] | Appearance Inspection
[8 empty] | 検査数 |  |  | 全数
[8 empty] | Quantity |  |  | 100％inspection
[8 empty] | 検査項目 |  |  | 結果
[8 empty] | Inspection Items |  |  | Result
ｹﾞｰﾄバリ / Gate burr
ﾊﾟｰﾃｨﾝｸﾞ ﾊﾞﾘ/Parting burr
ﾉｯｸﾋﾟﾝ ﾊﾞﾘ/Knock pin barr
[8 empty] | キズ / Scratch |  |  | OK
[8 empty] | 打痕 / Dent |  |  | OK
[8 empty] | 異物付着/Foreign article attached |  |  | OK
[8 empty] | クラック/Crack |  |  | OK
[8 empty] | 油付着 / Oilstain |  |  | OK
[8 empty] | かじり/Gnaw |  |  | OK
[8 empty] | 変形 / Deformation |  |  | OK
成形不良/Incomplete ultem
ｴｱｰ入り/Air bubble
ヒケ(収縮)/Shrinkage
[8 empty] | 穴のﾒｸﾚ/Hole edge swell |  |  | OK
[8 empty] | 異物巻込み/Foreign article inside |  |  | OK
[8 empty] | バリ / Burr |  |  | OK
[8 empty] | 変色 / Discoloration |  |  | OK
[8 empty] | ソリ / Warp |  |  | OK
[8 empty] | 錆 / Rust |  |  | OK
[8 empty] | 汚れ / Contamination |  |  | OK
寸法測定 |  | NEXIV |  | 材料ロットナンバー/Material Lot No. |  |  |  | AMY1B-24606-13
Measurement
測定箇所 | A | Ｂ | C | D | E | F | G | H | I | J | ｔ＝
Inspected Point | [9 empty] | 平面度
規格 Standards | 26.3 | 14.76 | 6.3 | 4.2 | 6.8 | 23.3 | 14 | 6 | 1.5 | 0.1 | 1
公差 + | 0.05 | 0.05 | 0.05 | 0.2 | 0.2 | 0.2 | 0.05 | 0.05 | 0.1 | 0 | 0.05
Tolerance - | 0.05 | 0.05 | 0.05 | 0.2 | 0.2 | 0.2 | 0.05 | 0.05 | 0.1 | 0.1 | 0.05
測定器具 Measure by | S | S | S | S | S | S | S | S | S | S | M
Sample １ | 26.2885 | 14.7463 | 6.2869 | 4.212 | 6.7909 | 23.2978 | 13.9956 | 6.0078 | 1.509 | 0.0146 | 1.001
Sample ２ | 26.2911 | 14.738 | 6.3107 | 4.2106 | 6.791 | 23.297 | 13.9946 | 6.0056 | 1.5091 | 0.0246 | 1.002
Sample ３ | 26.2896 | 14.7428 | 6.3005 | 4.2126 | 6.7915 | 23.2975 | 13.9953 | 6.0083 | 1.5088 | 0.0146 | 1.003
Sample ４ | 26.289 | 14.7421 | 6.297 | 4.1978 | 6.7947 | 23.2974 | 13.9918 | 6.0059 | 1.5063 | 0.0126 | 1.001
Sample ５ | 26.2915 | 14.7396 | 6.3013 | 4.1988 | 6.7955 | 23.2974 | 13.9922 | 6.0074 | 1.5064 | 0.0254 | 1.004
Sn めっき | 1～3μｍ |  |  |  | 濡れ性 | 46.0ｍN/m以上
| 1.62 | 1.66 |  |  |  | OK
D：デジマイクロ Ｇ：ピンゲージ Ｍ：マイクロメータ Ｎ：ノギス Ｔ：投影機 Ｓ：三次元測定機
D：DIGIMICRO Ｇ：Pin-Gauge Ｍ：Micrometer Ｎ：Vernier Caliper Ｔ：Projector Ｓ：CNC Video Measuring Systems
検査確認印
Checked by
KH020-HH042-1 | [10 empty] | TT02-A01/03
A～H判定 | OK | OK | OK | OK | OK | OK | OK | OK | OK | OK | OK
| 1 | 1 | 1 | 1 | 1 | 1 | 1 | 1 | 1 | 1 | 1
| 1 | 1 | 1 | 1 | 1 | 1 | 1 | 1 | 1 | 1 | 1
| 1 | 1 | 1 | 1 | 1 | 1 | 1 | 1 | 1 | 1 | 1
| 1 | 1 | 1 | 1 | 1 | 1 | 1 | 1 | 1 | 1 | 1
| 1 | 1 | 1 | 1 | 1 | 1 | 1 | 1 | 1 | 1 | 1
| 1 | 1 | 1 | 1 | 1 | 1 | 1 | 1 | 1 | 1 | 1
| OK | OK
| 1 | 1
| 1 | 1
ネクシブ順番通りだが Cを3と4 Hを9と10 で測定している
To:MEKTEC CORPORATION
Mektec Division
Back End Process production
Dept.
データ、メッキ関係入力済み 外観済み
241118
測定241119

## 241129(24着)
メクテック株式会社 御中 |  |  |  | ミツイ精密株式会社 |  |  |  |  | 整理 No.
後工程製造部 |  |  |  | MITSUISEIMITSU |  |  |  |  | Serial No.
|  |  | 量 産 部 品 検 査 成 績 書 | [5 empty] | 作成日 年 月 日 | 2024-12-06 16:59
|  |  | I n s p e c t i o n F o r m | [5 empty] | DATE | Y M D
部品ﾅﾝﾊﾞｰ |  |  | 材質 |  |  | 製造ロットﾅﾝﾊﾞｰ |  | 納入ロットＮo |  | 担 当 | 承 認
Product Code No. |  |  | Material |  |  | Production Lot No. |  | Shipping Lot No. |  | Inspector | Approved by
NT2394-P43 |  |  | C1020 |  |  | 241129
材料コード |  | 抜取り数 |  | 判定 |  | 製造ロット数 |  | 納入ロット数
Material Code No. |  | Sampling quantity |  | Judgment |  | Produced Lot Size |  | Shipped Lot Size
PM81ED |  | 寸法 5pcs、外観 5pcs |  | OK
略図 | [7 empty] | 外 観 検 査
Drawing | [7 empty] | Appearance Inspection
[8 empty] | 検査数 |  |  | 全数
[8 empty] | Quantity |  |  | 100％inspection
[8 empty] | 検査項目 |  |  | 結果
[8 empty] | Inspection Items |  |  | Result
ｹﾞｰﾄバリ / Gate burr
ﾊﾟｰﾃｨﾝｸﾞ ﾊﾞﾘ/Parting burr
ﾉｯｸﾋﾟﾝ ﾊﾞﾘ/Knock pin barr
[8 empty] | キズ / Scratch |  |  | OK
[8 empty] | 打痕 / Dent |  |  | OK
[8 empty] | 異物付着/Foreign article attached |  |  | OK
[8 empty] | クラック/Crack |  |  | OK
[8 empty] | 油付着 / Oilstain |  |  | OK
[8 empty] | かじり/Gnaw |  |  | OK
[8 empty] | 変形 / Deformation |  |  | OK
成形不良/Incomplete ultem
ｴｱｰ入り/Air bubble
ヒケ(収縮)/Shrinkage
[8 empty] | 穴のﾒｸﾚ/Hole edge swell |  |  | OK
[8 empty] | 異物巻込み/Foreign article inside |  |  | OK
[8 empty] | バリ / Burr |  |  | OK
[8 empty] | 変色 / Discoloration |  |  | OK
[8 empty] | ソリ / Warp |  |  | OK
[8 empty] | 錆 / Rust |  |  | OK
[8 empty] | 汚れ / Contamination |  |  | OK
寸法測定 |  | NEXIV |  | 材料ロットナンバー/Material Lot No. |  |  |  | AMY1B-24606-13
Measurement
測定箇所 | A | Ｂ | C | D | E | F | G | H | I | J | ｔ＝
Inspected Point | [9 empty] | 平面度
規格 Standards | 26.3 | 14.76 | 6.3 | 4.2 | 6.8 | 23.3 | 14 | 6 | 1.5 | 0.1 | 1
公差 + | 0.05 | 0.05 | 0.05 | 0.2 | 0.2 | 0.2 | 0.05 | 0.05 | 0.1 | 0 | 0.05
Tolerance - | 0.05 | 0.05 | 0.05 | 0.2 | 0.2 | 0.2 | 0.05 | 0.05 | 0.1 | 0.1 | 0.05
測定器具 Measure by | S | S | S | S | S | S | S | S | S | S | M
Sample １ | 26.2818 | 14.74 | 6.297 | 4.2068 | 6.7937 | 23.2987 | 13.9897 | 6.0102 | 1.5063 | 0.028 | 1.002
Sample ２ | 26.2804 | 14.7375 | 6.298 | 4.207 | 6.7942 | 23.2993 | 13.9911 | 6.0088 | 1.5066 | 0.0436 | 1.003
Sample ３ | 26.2837 | 14.7404 | 6.3003 | 4.2067 | 6.7945 | 23.2988 | 13.9901 | 6.0103 | 1.5065 | 0.02 | 1.003
Sample ４ | 26.2829 | 14.7513 | 6.3005 | 4.2005 | 6.7878 | 23.3001 | 13.9958 | 6.0077 | 1.5059 | 0.0191 | 1.001
Sample ５ | 26.2808 | 14.748 | 6.3037 | 4.2016 | 6.7884 | 23.303 | 13.9955 | 6.0098 | 1.5089 | 0.0381 | 1.001
Sn めっき | 1～3μｍ |  |  |  | 濡れ性 | 46.0ｍN/m以上
| 1.62 | 1.66 |  |  |  | OK
D：デジマイクロ Ｇ：ピンゲージ Ｍ：マイクロメータ Ｎ：ノギス Ｔ：投影機 Ｓ：三次元測定機
D：DIGIMICRO Ｇ：Pin-Gauge Ｍ：Micrometer Ｎ：Vernier Caliper Ｔ：Projector Ｓ：CNC Video Measuring Systems
検査確認印
Checked by
KH020-HH042-1 | [10 empty] | TT02-A01/03
A～H判定 | OK | OK | OK | OK | OK | OK | OK | OK | OK | OK | OK
| 1 | 1 | 1 | 1 | 1 | 1 | 1 | 1 | 1 | 1 | 1
| 1 | 1 | 1 | 1 | 1 | 1 | 1 | 1 | 1 | 1 | 1
| 1 | 1 | 1 | 1 | 1 | 1 | 1 | 1 | 1 | 1 | 1
| 1 | 1 | 1 | 1 | 1 | 1 | 1 | 1 | 1 | 1 | 1
| 1 | 1 | 1 | 1 | 1 | 1 | 1 | 1 | 1 | 1 | 1
| 1 | 1 | 1 | 1 | 1 | 1 | 1 | 1 | 1 | 1 | 1
| OK | OK
| 1 | 1
| 1 | 1
ネクシブ順番通りだが Cを3と4 Hを9と10 で測定している
To:MEKTEC CORPORATION
Mektec Division
Back End Process production
Dept.
データ、メッキ関係入力済み 外観済み
241129
測定241129