## 24120402(24着)
メクテック株式会社 御中 |  |  |  | ミツイ精密株式会社 |  |  |  | 整理 No.
後工程製造部 |  |  |  | MITSUISEIMITSU |  |  |  | Serial No.
|  |  | 量 産 部 品 検 査 成 績 書 |  |  |  |  | 作成日 年 月 日 | 2024-12-13 19:20
|  |  | I n s p e c t i o n F o r m |  |  |  |  | DATE | Y M D
部品ﾅﾝﾊﾞｰ |  |  | 材質 |  | 製造ロットﾅﾝﾊﾞｰ |  | 納入ロットＮo |  | 担 当 | 承 認
Product Code No. |  |  | Material |  | Production Lot No. |  | Shipping Lot No. |  | Inspector | Approved by
NT3621-P44 |  |  | Ni201 |  | 24120402
材料コード |  | 抜取り数 |  | 判定 | 製造ロット数 |  | 納入ロット数
Material Code No. |  | Sampling quantity |  | Judgment | Produced Lot Size |  | Shipped Lot Size
PM9EBB |  | 寸法 5pcs、外観 5pcs |  | OK
略図 | [6 empty] | 外 観 検 査
Drawing | [6 empty] | Appearance Inspection
[7 empty] | 検査数 |  |  | 全数
[7 empty] | Quantity |  |  | 100％inspection
[7 empty] | 検査項目 |  |  | 結果
[7 empty] | Inspection Items |  |  | Result
ｹﾞｰﾄバリ / Gate burr
ﾊﾟｰﾃｨﾝｸﾞ ﾊﾞﾘ/Parting burr
ﾉｯｸﾋﾟﾝ ﾊﾞﾘ/Knock pin barr
[7 empty] | キズ / Scratch |  |  | OK
[7 empty] | 打痕 / Dent |  |  | OK
[7 empty] | 異物付着/Foreign article attached |  |  | OK
[7 empty] | クラック/Crack |  |  | OK
[7 empty] | 油付着 / Oilstain |  |  | OK
[7 empty] | かじり/Gnaw |  |  | OK
[7 empty] | 変形 / Deformation |  |  | OK
成形不良/Incomplete ultem
ｴｱｰ入り/Air bubble
ヒケ(収縮)/Shrinkage
[7 empty] | 穴のﾒｸﾚ/Hole edge swell |  |  | OK
[7 empty] | 異物巻込み/Foreign article inside |  |  | OK
[7 empty] | バリ / Burr |  |  | OK
[7 empty] | 変色 / Discoloration |  |  | OK
[7 empty] | ソリ / Warp |  |  | OK
[7 empty] | 錆 / Rust |  |  | OK
[7 empty] | 汚れ / Contamination |  |  | OK
寸法測定 |  | NEXIV |  | 材料ロットナンバー/Material Lot No. |  |  | AMY2B-24621-3
Measurement
測定箇所 | A | B | C | D(t=) | E | Snメッキ（部分） | 濡れ性
Inspected Point | [5 empty] | 3μ～5μ
規格 Standards | 5 | 11.8 | 4.2 | 0.2 | 0.1 | 4 | 46.0mN/m
公差 + | 0.1 | 0.1 | 1 | 0.02 | 0 | 1 | 以上
Tolerance - | 0.1 | 0.1 | 1 | 0.02 | 0.1 | 1
測定器具 Measure by | S | S | S | M | S
Sample １ | 4.996 | 11.8011 | 4.1626 | 0.203 | 0.0042 | 4.56 | OK
Sample ２ | 4.9955 | 11.7994 | 4.1662 | 0.204 | 0.0029 | 4.45 | OK
Sample ３ | 4.9968 | 11.798 | 4.1369 | 0.205 | 0.0028 |  | OK
Sample ４ | 4.997 | 11.8018 | 4.0917 | 0.205 | 0.0019 |  | OK
Sample ５ | 4.9961 | 11.8016 | 4.1373 | 0.204 | 0.0038 |  | OK
D：デジマイクロ Ｇ：ピンゲージ Ｍ：マイクロメータ Ｎ：ノギス Ｔ：投影機 Ｓ：三次元測定機
D：DIGIMICRO Ｇ：Pin-Gauge Ｍ：Micrometer Ｎ：Vernier Caliper Ｔ：Projector Ｓ：CNC Video Measuring Systems
検査確認印
Checked by
KH020-HH042-1 | [9 empty] | TT02-A01/03
A～H判定 | OK | OK | OK | OK | OK | OK | #VALUE!
| 1 | 1 | 1 | 1 | 1 | 1 | #VALUE!
| 1 | 1 | 1 | 1 | 1 | 1 | #VALUE!
| 1 | 1 | 1 | 1 | 1 | 1 | #VALUE!
| 1 | 1 | 1 | 1 | 1 |  | #VALUE!
| 1 | 1 | 1 | 1 | 1 |  | #VALUE!
| 1 | 1 | 1 | 1 | 1 |  | #VALUE!
A＝1 B＝2 C＝4、５ D＝6 E＝3
ネクシブデータは平面度が③ Cが④（ネクシブでは裏表測定 Dが⑥
と順番が違う
平面度列を最後にして④もしくは⑤列を消し貼り付け
A＝1 B＝2 C＝4、５ D＝6 E＝3
ネクシブデータは平面度が③ Cが④（ネクシブでは裏表測定 Dが⑥
と順番が違う
平面度列を最後にして④もしくは⑤列を消し貼り付け
To:MEKTEC CORPORATION
Mektec Division
Back End Process production
Dept.
データ入力済み
メッキ№、メッキ厚入力済み
加工2024120402
測定日24.12.4

## 24120502(24着)
メクテック株式会社 御中 |  |  |  | ミツイ精密株式会社 |  |  |  | 整理 No.
後工程製造部 |  |  |  | MITSUISEIMITSU |  |  |  | Serial No.
|  |  | 量 産 部 品 検 査 成 績 書 |  |  |  |  | 作成日 年 月 日 | 2024-12-13 19:20
|  |  | I n s p e c t i o n F o r m |  |  |  |  | DATE | Y M D
部品ﾅﾝﾊﾞｰ |  |  | 材質 |  | 製造ロットﾅﾝﾊﾞｰ |  | 納入ロットＮo |  | 担 当 | 承 認
Product Code No. |  |  | Material |  | Production Lot No. |  | Shipping Lot No. |  | Inspector | Approved by
NT3621-P44 |  |  | Ni201 |  | 24120502
材料コード |  | 抜取り数 |  | 判定 | 製造ロット数 |  | 納入ロット数
Material Code No. |  | Sampling quantity |  | Judgment | Produced Lot Size |  | Shipped Lot Size
PM9EBB |  | 寸法 5pcs、外観 5pcs |  | OK
略図 | [6 empty] | 外 観 検 査
Drawing | [6 empty] | Appearance Inspection
[7 empty] | 検査数 |  |  | 全数
[7 empty] | Quantity |  |  | 100％inspection
[7 empty] | 検査項目 |  |  | 結果
[7 empty] | Inspection Items |  |  | Result
ｹﾞｰﾄバリ / Gate burr
ﾊﾟｰﾃｨﾝｸﾞ ﾊﾞﾘ/Parting burr
ﾉｯｸﾋﾟﾝ ﾊﾞﾘ/Knock pin barr
[7 empty] | キズ / Scratch |  |  | OK
[7 empty] | 打痕 / Dent |  |  | OK
[7 empty] | 異物付着/Foreign article attached |  |  | OK
[7 empty] | クラック/Crack |  |  | OK
[7 empty] | 油付着 / Oilstain |  |  | OK
[7 empty] | かじり/Gnaw |  |  | OK
[7 empty] | 変形 / Deformation |  |  | OK
成形不良/Incomplete ultem
ｴｱｰ入り/Air bubble
ヒケ(収縮)/Shrinkage
[7 empty] | 穴のﾒｸﾚ/Hole edge swell |  |  | OK
[7 empty] | 異物巻込み/Foreign article inside |  |  | OK
[7 empty] | バリ / Burr |  |  | OK
[7 empty] | 変色 / Discoloration |  |  | OK
[7 empty] | ソリ / Warp |  |  | OK
[7 empty] | 錆 / Rust |  |  | OK
[7 empty] | 汚れ / Contamination |  |  | OK
寸法測定 |  | NEXIV |  | 材料ロットナンバー/Material Lot No. |  |  | AMY2B-24621-3
Measurement
測定箇所 | A | B | C | D(t=) | E | Snメッキ（部分） | 濡れ性
Inspected Point | [5 empty] | 3μ～5μ
規格 Standards | 5 | 11.8 | 4.2 | 0.2 | 0.1 | 4 | 46.0mN/m
公差 + | 0.1 | 0.1 | 1 | 0.02 | 0 | 1 | 以上
Tolerance - | 0.1 | 0.1 | 1 | 0.02 | 0.1 | 1
測定器具 Measure by | S | S | S | M | S
Sample １ | 4.9976 | 11.8011 | 4.1551 | 0.202 | 0.0014 | 4.56 | OK
Sample ２ | 4.9971 | 11.798 | 4.1671 | 0.203 | 0.0063 | 4.45 | OK
Sample ３ | 4.9972 | 11.8055 | 4.1307 | 0.203 | 0.0018 |  | OK
Sample ４ | 4.998 | 11.802 | 4.1383 | 0.204 | 0.0028 |  | OK
Sample ５ | 5.0004 | 11.8023 | 4.1085 | 0.204 | 0.005 |  | OK
D：デジマイクロ Ｇ：ピンゲージ Ｍ：マイクロメータ Ｎ：ノギス Ｔ：投影機 Ｓ：三次元測定機
D：DIGIMICRO Ｇ：Pin-Gauge Ｍ：Micrometer Ｎ：Vernier Caliper Ｔ：Projector Ｓ：CNC Video Measuring Systems
検査確認印
Checked by
KH020-HH042-1 | [9 empty] | TT02-A01/03
A～H判定 | OK | OK | OK | OK | OK | OK | #VALUE!
| 1 | 1 | 1 | 1 | 1 | 1 | #VALUE!
| 1 | 1 | 1 | 1 | 1 | 1 | #VALUE!
| 1 | 1 | 1 | 1 | 1 | 1 | #VALUE!
| 1 | 1 | 1 | 1 | 1 |  | #VALUE!
| 1 | 1 | 1 | 1 | 1 |  | #VALUE!
| 1 | 1 | 1 | 1 | 1 |  | #VALUE!
A＝1 B＝2 C＝4、５ D＝6 E＝3
ネクシブデータは平面度が③ Cが④（ネクシブでは裏表測定 Dが⑥
と順番が違う
平面度列を最後にして④もしくは⑤列を消し貼り付け
A＝1 B＝2 C＝4、５ D＝6 E＝3
ネクシブデータは平面度が③ Cが④（ネクシブでは裏表測定 Dが⑥
と順番が違う
平面度列を最後にして④もしくは⑤列を消し貼り付け
To:MEKTEC CORPORATION
Mektec Division
Back End Process production
Dept.
データ入力済み
メッキ№、メッキ厚入力済み
加工2024120502
測定日24.12.5