## 241204(241213着)
メクテック株式会社 御中 |  |  |  | ミツイ精密株式会社 |  |  |  | 整理 No. | K1213
後工程製造部 |  |  |  | MITSUISEIMITSU |  |  |  | Serial No.
|  |  | 量 産 部 品 検 査 成 績 書 |  |  |  |  | 作成日 年 月 日 | 2024-12-17 17:35
|  |  | I n s p e c t i o n F o r m |  |  |  |  | DATE | Y M D
部品ﾅﾝﾊﾞｰ |  |  | 材質 |  | 製造ロットﾅﾝﾊﾞｰ |  | 納入ロットＮo |  | 担 当 | 承 認
Product Code No. |  |  | Material |  | Production Lot No. |  | Shipping Lot No. |  | Inspector | Approved by
NT3621-P52-04 |  |  | A1050 |  | 241204 |  | K1213
材料コード |  | 抜取り数 |  | 判定 | 製造ロット数 |  | 納入ロット数
Material Code No. |  | Sampling quantity |  | Judgment | Produced Lot Size |  | Shipped Lot Size
PM9EED |  | 寸法 5pcs、外観 5pcs |  | OK | 12838 |  | 2640
略図 | [6 empty] | 外 観 検 査
Drawing | [6 empty] | Appearance Inspection
[7 empty] | 検査数 |  |  | 全数
[7 empty] | Quantity |  |  | 100％inspection
[7 empty] | 検査項目 |  |  | 結果
[7 empty] | Inspection Items |  |  | Result
ｹﾞｰﾄバリ / Gate burr
ﾊﾟｰﾃｨﾝｸﾞ ﾊﾞﾘ/Parting burr
ﾉｯｸﾋﾟﾝ ﾊﾞﾘ/Knock pin barr
[7 empty] | キズ / Scratch |  |  | OK
[7 empty] | 打痕 / Dent |  |  | OK
[7 empty] | 異物付着/Foreign article attached |  |  | OK
[7 empty] | クラック/Crack |  |  | OK
[7 empty] | 油付着 / Oilstain |  |  | OK
[7 empty] | かじり/Gnaw |  |  | OK
[7 empty] | 変形 / Deformation |  |  | OK
成形不良/Incomplete ultem
ｴｱｰ入り/Air bubble
ヒケ(収縮)/Shrinkage
[7 empty] | 穴のﾒｸﾚ/Hole edge swell |  |  | OK
[7 empty] | 異物巻込み/Foreign article inside |  |  | OK
[7 empty] | バリ / Burr |  |  | OK
[7 empty] | 変色 / Discoloration |  |  | OK
[7 empty] | ソリ / Warp |  |  | OK
[7 empty] | 錆 / Rust |  |  | OK
[7 empty] | 汚れ / Contamination |  |  | OK
寸法測定 |  | NEXIV |  | 材料ロットナンバー/Material Lot No. |  |  | AMY4B-24902-1
Measurement
測定箇所 | 規格 Standards | 公差 + | 測定器具 Measure by | Sample 1 | Sample 2 | Sample 3 | Sample 4 | Sample 5 |  |  | 判定 |  | センター値 | ％tolerance |  | Judgment (50％) | Max | Min | R | AVE | σn-1 | Cp | Cpk | Spec | ＣＰＫ判定
Inspected Point |  | Tolerance - | [11 empty] | UPPER | LOWER
1 | 3.4 | 0.1 | S | 3.3945 | 3.3953 | 3.3945 | 3.3946 | 3.3946 |  |  | OK | 1 | 3.4 | -4.7% | -5.5% | OK | 3.3953 | 3.3945 | 0.0008 | 3.3947 | 0.0003 | 111.1111 | 105.2222 | OK | OK | 3.3945 | 3.3953 | 3.3945 | 3.3946 | 3.3946
0.1
2 L | 1.6 | 0.1 | S | 1.6033 | 1.6037 | 1.6023 | 1.5999 | 1.6014 |  |  | OK | 1 | 1.6 | 3.7% | -0.1% | OK | 1.6037 | 1.5999 | 0.0038 | 1.6021 | 0.0015 | 22.2222 | 21.7555 | OK | OK | 1.6033 | 1.6037 | 1.6023 | 1.5999 | 1.6014
0.1
2 R | 1.6 | 0.1 | S | 1.6049 | 1.6041 | 1.6007 | 1.6035 | 1.6012 |  |  | OK | 1 | 1.6 | 4.9% | 0.7% | OK | 1.6049 | 1.6007 | 0.0042 | 1.6029 | 0.0018 | 18.5185 | 17.9815 | OK | OK | 1.6049 | 1.6041 | 1.6007 | 1.6035 | 1.6012
0.1
3 | 6.3 | 0.1 | S | 6.2973 | 6.2988 | 6.2989 | 6.2994 | 6.2996 |  |  | OK | 1 | 6.3 | -0.4% | -2.7% | OK | 6.2996 | 6.2973 | 0.0023 | 6.2988 | 0.0009 | 37.037 | 36.5926 | OK | OK | 6.2973 | 6.2988 | 6.2989 | 6.2994 | 6.2996
0.1
5 | 9.6 | 0.1 | S | 9.5794 | 9.5747 | 9.5846 | 9.5898 | 9.5823 |  |  | OK | 1 | 9.6 | -10.2% | -25.3% | OK | 9.5898 | 9.5747 | 0.0151 | 9.5822 | 0.0056 | 5.9524 | 4.8929 | OK | OK | 9.5794 | 9.5747 | 9.5846 | 9.5898 | 9.5823
0.1
7 L | 6.5 | 0.1 | S | 6.4941 | 6.4964 | 6.4962 | 6.4973 | 6.4967 |  |  | OK | 1 | 6.5 | -2.7% | -5.9% | OK | 6.4973 | 6.4941 | 0.0032 | 6.4961 | 0.0012 | 27.7778 | 26.6945 | OK | OK | 6.4941 | 6.4964 | 6.4962 | 6.4973 | 6.4967
0.1
7 R | 6.5 | 0.1 | S | 6.5073 | 6.5068 | 6.5067 | 6.5098 | 6.5072 |  |  | OK | 1 | 6.5 | 9.8% | 6.7% | OK | 6.5098 | 6.5067 | 0.0031 | 6.5076 | 0.0013 | 25.641 | 23.6923 | OK | OK | 6.5073 | 6.5068 | 6.5067 | 6.5098 | 6.5072
0.1
8 | 21.5 | 0.1 | S | 21.5259 | 21.5096 | 21.5174 | 21.486 | 21.5226 |  |  | OK | 1 | 21.5 | 25.9% | -14% | OK | 21.5259 | 21.486 | 0.0399 | 21.5123 | 0.0159 | 2.0964 | 1.8385 | OK | OK | 21.5259 | 21.5096 | 21.5174 | 21.486 | 21.5226
0.1
9 | 24.6 | 0.2 | S | 24.6241 | 24.6256 | 24.6262 | 24.6281 | 24.627 |  |  | OK | 1 | 24.6 | 14.05% | 12.05% | OK | 24.6281 | 24.6241 | 0.004 | 24.6262 | 0.0015 | 44.4444 | 38.6222 | OK | OK | 24.6241 | 24.6256 | 24.6262 | 24.6281 | 24.627
|  | 0.2 | [8 empty] | OK
10 | 3.6 | 0.1 | S | 3.6411 | 3.6575 | 3.655 | 3.658 | 3.6426 |  |  | OK | 1 | 3.6 | 58% | 41.1% | Measure More | 3.658 | 3.6411 | 0.0169 | 3.6508 | 0.0083 | 4.0161 | 1.9759 | OK | OK | 3.6411 | 3.6575 | 3.655 | 3.658 | 3.6426
|  | 0.1 | [8 empty] | #VALUE!
11 | 0.8 | 0.06 | M | 0.809 | 0.808 | 0.809 | 0.808 | 0.809 | . |  | OK | 1 | 0.8 | 15% | 13.33% | OK | 0.809 | 0.808 | 0.001 | 0.8086 | 0.0005 | 40 | 34.2667 | OK | OK | 0.809 | 0.808 | 0.809 | 0.808 | 0.809
|  | 0.06 | [8 empty] | #VALUE!
12 | 0.6 | 0 | M | 0.59 | 0.59 | 0.59 | 0.59 | 0.591 |  |  | OK | 1 | 0.585 | 40% | 33.33% | OK | 0.591 | 0.59 | 0.001 | 0.5902 | 0.0004 | 8.1667 | 8.1667 | OK | OK | 0.59 | 0.59 | 0.59 | 0.59 | 0.591
|  | 0.03 | [8 empty] | #VALUE!
13 | 7.5 | 0.2 | S | 7.516 | 7.545 | 7.5393 | 7.5432 | 7.5451 |  |  | OK | 1 | 7.5 | 22.55% | 8% | OK | 7.5451 | 7.516 | 0.0291 | 7.5377 | 0.0124 | 5.3763 | 4.3629 | OK | OK | 7.516 | 7.545 | 7.5393 | 7.5432 | 7.5451
|  | 0.2 | [8 empty] | #VALUE!
14 | 6.2 | 0.05 | S | 6.2024 | 6.2017 | 6.2032 | 6.2004 | 6.2029 |  |  | OK | 1 | 6.2 | 6.4% | 0.8% | OK | 6.2032 | 6.2004 | 0.0028 | 6.2021 | 0.0011 | 15.1515 | 14.5151 | OK | OK | 6.2024 | 6.2017 | 6.2032 | 6.2004 | 6.2029
|  | 0.05 | [8 empty] | #VALUE!
15 | 5.7 | 0.1 | S | 5.6789 | 5.6793 | 5.6764 | 5.6784 | 5.6716 |  |  | OK | 1 | 5.7 | -20.7% | -28.4% | OK | 5.6793 | 5.6716 | 0.0077 | 5.6769 | 0.0032 | 10.4167 | 8.0104 | OK | OK | 5.6789 | 5.6793 | 5.6764 | 5.6784 | 5.6716
|  | 0.1 | [8 empty] | #VALUE!
16 | 7.9 | 0.1 | S | 7.9034 | 7.9061 | 7.906 | 7.904 | 7.9066 |  |  | OK | 1 | 7.9 | 6.6% | 3.4% | OK | 7.9066 | 7.9034 | 0.0032 | 7.9052 | 0.0014 | 23.8095 | 22.5714 | OK | OK | 7.9034 | 7.9061 | 7.906 | 7.904 | 7.9066
|  | 0.1 | [8 empty] | #VALUE!
17 | 3.1 | 0.1 | S | 3.0643 | 3.0695 | 3.0713 | 3.0732 | 3.0715 |  |  | OK | 1 | 3.1 | -26.8% | -35.7% | OK | 3.0732 | 3.0643 | 0.0089 | 3.07 | 0.0034 | 9.8039 | 6.8627 | OK | OK | 3.0643 | 3.0695 | 3.0713 | 3.0732 | 3.0715
|  | 0.1 | [8 empty] | #VALUE!
18 | 7.7 | 0.1 | S | 7.7333 | 7.7309 | 7.7324 | 7.7321 | 7.7315 |  |  | OK | 1 | 7.7 | 33.3% | 30.9% | OK | 7.7333 | 7.7309 | 0.0024 | 7.732 | 0.0009 | 37.037 | 25.1852 | OK | OK | 7.7333 | 7.7309 | 7.7324 | 7.7321 | 7.7315
|  | 0.1 | [8 empty] | #VALUE!
19 | 3.1 | 0.1 | S | 3.1292 | 3.1308 | 3.1287 | 3.1308 | 3.123 |  |  | OK | 1 | 3.1 | 30.8% | 23% | OK | 3.1308 | 3.123 | 0.0078 | 3.1285 | 0.0032 | 10.4167 | 7.4479 | OK | OK | 3.1292 | 3.1308 | 3.1287 | 3.1308 | 3.123
|  | 0.1 | [8 empty] | #VALUE!
20 | 10.3 | 0.2 | S | 10.2923 | 10.2879 | 10.2878 | 10.291 | 10.2844 |  |  | OK | 1 | 10.3 | -3.85% | -7.8% | OK | 10.2923 | 10.2844 | 0.0079 | 10.2887 | 0.0031 | 21.5054 | 20.2903 | OK | OK | 10.2923 | 10.2879 | 10.2878 | 10.291 | 10.2844
|  | 0.2 | [8 empty] | #VALUE!
21 | 0 | 0.05 | S | 0.016 | 0.0166 | 0.016 | 0.0148 | 0.0159 |  |  | OK | 1 | 0.025 | -33.6% | -40.8% | OK | 0.0166 | 0.0148 | 0.0018 | 0.0159 | 0.0007 | 16.2381 | 16.2381 | OK | OK | 0.016 | 0.0166 | 0.016 | 0.0148 | 0.0159
|  | 0 | [8 empty] | #VALUE!
22 | 0 | 0.05 | S | 0.01 | 0.0142 | 0.0262 | 0.0112 | 0.0127 |  |  | OK | 1 | 0.025 | 4.8% | -60% | Measure More | 0.0262 | 0.01 | 0.0162 | 0.0149 | 0.0065 | 1.8 | 1.8 | OK | OK | 0.01 | 0.0142 | 0.0262 | 0.0112 | 0.0127
|  | 0 | [8 empty] | #VALUE!
23 | 0 | 0.05 | S | 0.015 | 0.0173 | 0.0285 | 0.0109 | 0.0153 |  |  | OK | 1 | 0.025 | 14% | -56.4% | Measure More | 0.0285 | 0.0109 | 0.0176 | 0.0174 | 0.0066 | 1.6465 | 1.6465 | OK | NG | 0.015 | 0.0173 | 0.0285 | 0.0109 | 0.0153
|  | 0 | [8 empty] | #VALUE!
濡れ性 | 46.0mN/m | 以上 | Sn Plating Area | OK
Ｋ：Microscope Ｇ：Pin-Gauge Ｍ：Micrometer Ｎ：Vernier Caliper Ｔ：Projector Ｓ：CNC Video Measuring Systems
|  | 1 | 2 | 単位 μｍ |  | 製造ロットﾅﾝﾊﾞｰ
Niメッキ | 0.5以上 | 0.54 | 0.58 | 部品ﾅﾝﾊﾞｰ |  | Production Lot No. |  | 241204
Snメッキ | 1以上 | 1.42 | 1.87 | Product Code No. |  | 納入ロットＮo
計メッキ | 3以下 | 1.96 | 2.45 | NT3621-P52 |  | Shipping Lot No. |  | K1213
KH020-HH042-1 | [9 empty] | TT02-A01/03
To:MEKTEC CORPORATION
Mektec Division
Back End Process production Dept.

## 241204(241216着)
メクテック株式会社 御中 |  |  |  | ミツイ精密株式会社 |  |  |  | 整理 No. | K1216
後工程製造部 |  |  |  | MITSUISEIMITSU |  |  |  | Serial No.
|  |  | 量 産 部 品 検 査 成 績 書 |  |  |  |  | 作成日 年 月 日 | 2024-12-17 17:35
|  |  | I n s p e c t i o n F o r m |  |  |  |  | DATE | Y M D
部品ﾅﾝﾊﾞｰ |  |  | 材質 |  | 製造ロットﾅﾝﾊﾞｰ |  | 納入ロットＮo |  | 担 当 | 承 認
Product Code No. |  |  | Material |  | Production Lot No. |  | Shipping Lot No. |  | Inspector | Approved by
NT3621-P52-04 |  |  | A1050 |  | 241204 |  | K1216
材料コード |  | 抜取り数 |  | 判定 | 製造ロット数 |  | 納入ロット数
Material Code No. |  | Sampling quantity |  | Judgment | Produced Lot Size |  | Shipped Lot Size
PM9EED |  | 寸法 5pcs、外観 5pcs |  | OK | 12838 |  | 3520
略図 | [6 empty] | 外 観 検 査
Drawing | [6 empty] | Appearance Inspection
[7 empty] | 検査数 |  |  | 全数
[7 empty] | Quantity |  |  | 100％inspection
[7 empty] | 検査項目 |  |  | 結果
[7 empty] | Inspection Items |  |  | Result
ｹﾞｰﾄバリ / Gate burr
ﾊﾟｰﾃｨﾝｸﾞ ﾊﾞﾘ/Parting burr
ﾉｯｸﾋﾟﾝ ﾊﾞﾘ/Knock pin barr
[7 empty] | キズ / Scratch |  |  | OK
[7 empty] | 打痕 / Dent |  |  | OK
[7 empty] | 異物付着/Foreign article attached |  |  | OK
[7 empty] | クラック/Crack |  |  | OK
[7 empty] | 油付着 / Oilstain |  |  | OK
[7 empty] | かじり/Gnaw |  |  | OK
[7 empty] | 変形 / Deformation |  |  | OK
成形不良/Incomplete ultem
ｴｱｰ入り/Air bubble
ヒケ(収縮)/Shrinkage
[7 empty] | 穴のﾒｸﾚ/Hole edge swell |  |  | OK
[7 empty] | 異物巻込み/Foreign article inside |  |  | OK
[7 empty] | バリ / Burr |  |  | OK
[7 empty] | 変色 / Discoloration |  |  | OK
[7 empty] | ソリ / Warp |  |  | OK
[7 empty] | 錆 / Rust |  |  | OK
[7 empty] | 汚れ / Contamination |  |  | OK
寸法測定 |  | NEXIV |  | 材料ロットナンバー/Material Lot No. |  |  | AMY4B-24902-1
Measurement
測定箇所 | 規格 Standards | 公差 + | 測定器具 Measure by | Sample 1 | Sample 2 | Sample 3 | Sample 4 | Sample 5 |  |  | 判定 |  | センター値 | ％tolerance |  | Judgment (50％) | Max | Min | R | AVE | σn-1 | Cp | Cpk | Spec | ＣＰＫ判定
Inspected Point |  | Tolerance - | [11 empty] | UPPER | LOWER
1 | 3.4 | 0.1 | S | 3.3945 | 3.3953 | 3.3945 | 3.3946 | 3.3946 |  |  | OK | 1 | 3.4 | -4.7% | -5.5% | OK | 3.3953 | 3.3945 | 0.0008 | 3.3947 | 0.0003 | 111.1111 | 105.2222 | OK | OK | 3.3945 | 3.3953 | 3.3945 | 3.3946 | 3.3946
0.1
2 L | 1.6 | 0.1 | S | 1.6033 | 1.6037 | 1.6023 | 1.5999 | 1.6014 |  |  | OK | 1 | 1.6 | 3.7% | -0.1% | OK | 1.6037 | 1.5999 | 0.0038 | 1.6021 | 0.0015 | 22.2222 | 21.7555 | OK | OK | 1.6033 | 1.6037 | 1.6023 | 1.5999 | 1.6014
0.1
2 R | 1.6 | 0.1 | S | 1.6049 | 1.6041 | 1.6007 | 1.6035 | 1.6012 |  |  | OK | 1 | 1.6 | 4.9% | 0.7% | OK | 1.6049 | 1.6007 | 0.0042 | 1.6029 | 0.0018 | 18.5185 | 17.9815 | OK | OK | 1.6049 | 1.6041 | 1.6007 | 1.6035 | 1.6012
0.1
3 | 6.3 | 0.1 | S | 6.2973 | 6.2988 | 6.2989 | 6.2994 | 6.2996 |  |  | OK | 1 | 6.3 | -0.4% | -2.7% | OK | 6.2996 | 6.2973 | 0.0023 | 6.2988 | 0.0009 | 37.037 | 36.5926 | OK | OK | 6.2973 | 6.2988 | 6.2989 | 6.2994 | 6.2996
0.1
5 | 9.6 | 0.1 | S | 9.5794 | 9.5747 | 9.5846 | 9.5898 | 9.5823 |  |  | OK | 1 | 9.6 | -10.2% | -25.3% | OK | 9.5898 | 9.5747 | 0.0151 | 9.5822 | 0.0056 | 5.9524 | 4.8929 | OK | OK | 9.5794 | 9.5747 | 9.5846 | 9.5898 | 9.5823
0.1
7 L | 6.5 | 0.1 | S | 6.4941 | 6.4964 | 6.4962 | 6.4973 | 6.4967 |  |  | OK | 1 | 6.5 | -2.7% | -5.9% | OK | 6.4973 | 6.4941 | 0.0032 | 6.4961 | 0.0012 | 27.7778 | 26.6945 | OK | OK | 6.4941 | 6.4964 | 6.4962 | 6.4973 | 6.4967
0.1
7 R | 6.5 | 0.1 | S | 6.5073 | 6.5068 | 6.5067 | 6.5098 | 6.5072 |  |  | OK | 1 | 6.5 | 9.8% | 6.7% | OK | 6.5098 | 6.5067 | 0.0031 | 6.5076 | 0.0013 | 25.641 | 23.6923 | OK | OK | 6.5073 | 6.5068 | 6.5067 | 6.5098 | 6.5072
0.1
8 | 21.5 | 0.1 | S | 21.5259 | 21.5096 | 21.5174 | 21.486 | 21.5226 |  |  | OK | 1 | 21.5 | 25.9% | -14% | OK | 21.5259 | 21.486 | 0.0399 | 21.5123 | 0.0159 | 2.0964 | 1.8385 | OK | OK | 21.5259 | 21.5096 | 21.5174 | 21.486 | 21.5226
0.1
9 | 24.6 | 0.2 | S | 24.6241 | 24.6256 | 24.6262 | 24.6281 | 24.627 |  |  | OK | 1 | 24.6 | 14.05% | 12.05% | OK | 24.6281 | 24.6241 | 0.004 | 24.6262 | 0.0015 | 44.4444 | 38.6222 | OK | OK | 24.6241 | 24.6256 | 24.6262 | 24.6281 | 24.627
|  | 0.2 | [8 empty] | OK
10 | 3.6 | 0.1 | S | 3.6411 | 3.6575 | 3.655 | 3.658 | 3.6426 |  |  | OK | 1 | 3.6 | 58% | 41.1% | Measure More | 3.658 | 3.6411 | 0.0169 | 3.6508 | 0.0083 | 4.0161 | 1.9759 | OK | OK | 3.6411 | 3.6575 | 3.655 | 3.658 | 3.6426
|  | 0.1 | [8 empty] | #VALUE!
11 | 0.8 | 0.06 | M | 0.809 | 0.808 | 0.809 | 0.808 | 0.809 | . |  | OK | 1 | 0.8 | 15% | 13.33% | OK | 0.809 | 0.808 | 0.001 | 0.8086 | 0.0005 | 40 | 34.2667 | OK | OK | 0.809 | 0.808 | 0.809 | 0.808 | 0.809
|  | 0.06 | [8 empty] | #VALUE!
12 | 0.6 | 0 | M | 0.59 | 0.59 | 0.59 | 0.59 | 0.591 |  |  | OK | 1 | 0.585 | 40% | 33.33% | OK | 0.591 | 0.59 | 0.001 | 0.5902 | 0.0004 | 8.1667 | 8.1667 | OK | OK | 0.59 | 0.59 | 0.59 | 0.59 | 0.591
|  | 0.03 | [8 empty] | #VALUE!
13 | 7.5 | 0.2 | S | 7.516 | 7.545 | 7.5393 | 7.5432 | 7.5451 |  |  | OK | 1 | 7.5 | 22.55% | 8% | OK | 7.5451 | 7.516 | 0.0291 | 7.5377 | 0.0124 | 5.3763 | 4.3629 | OK | OK | 7.516 | 7.545 | 7.5393 | 7.5432 | 7.5451
|  | 0.2 | [8 empty] | #VALUE!
14 | 6.2 | 0.05 | S | 6.2024 | 6.2017 | 6.2032 | 6.2004 | 6.2029 |  |  | OK | 1 | 6.2 | 6.4% | 0.8% | OK | 6.2032 | 6.2004 | 0.0028 | 6.2021 | 0.0011 | 15.1515 | 14.5151 | OK | OK | 6.2024 | 6.2017 | 6.2032 | 6.2004 | 6.2029
|  | 0.05 | [8 empty] | #VALUE!
15 | 5.7 | 0.1 | S | 5.6789 | 5.6793 | 5.6764 | 5.6784 | 5.6716 |  |  | OK | 1 | 5.7 | -20.7% | -28.4% | OK | 5.6793 | 5.6716 | 0.0077 | 5.6769 | 0.0032 | 10.4167 | 8.0104 | OK | OK | 5.6789 | 5.6793 | 5.6764 | 5.6784 | 5.6716
|  | 0.1 | [8 empty] | #VALUE!
16 | 7.9 | 0.1 | S | 7.9034 | 7.9061 | 7.906 | 7.904 | 7.9066 |  |  | OK | 1 | 7.9 | 6.6% | 3.4% | OK | 7.9066 | 7.9034 | 0.0032 | 7.9052 | 0.0014 | 23.8095 | 22.5714 | OK | OK | 7.9034 | 7.9061 | 7.906 | 7.904 | 7.9066
|  | 0.1 | [8 empty] | #VALUE!
17 | 3.1 | 0.1 | S | 3.0643 | 3.0695 | 3.0713 | 3.0732 | 3.0715 |  |  | OK | 1 | 3.1 | -26.8% | -35.7% | OK | 3.0732 | 3.0643 | 0.0089 | 3.07 | 0.0034 | 9.8039 | 6.8627 | OK | OK | 3.0643 | 3.0695 | 3.0713 | 3.0732 | 3.0715
|  | 0.1 | [8 empty] | #VALUE!
18 | 7.7 | 0.1 | S | 7.7333 | 7.7309 | 7.7324 | 7.7321 | 7.7315 |  |  | OK | 1 | 7.7 | 33.3% | 30.9% | OK | 7.7333 | 7.7309 | 0.0024 | 7.732 | 0.0009 | 37.037 | 25.1852 | OK | OK | 7.7333 | 7.7309 | 7.7324 | 7.7321 | 7.7315
|  | 0.1 | [8 empty] | #VALUE!
19 | 3.1 | 0.1 | S | 3.1292 | 3.1308 | 3.1287 | 3.1308 | 3.123 |  |  | OK | 1 | 3.1 | 30.8% | 23% | OK | 3.1308 | 3.123 | 0.0078 | 3.1285 | 0.0032 | 10.4167 | 7.4479 | OK | OK | 3.1292 | 3.1308 | 3.1287 | 3.1308 | 3.123
|  | 0.1 | [8 empty] | #VALUE!
20 | 10.3 | 0.2 | S | 10.2923 | 10.2879 | 10.2878 | 10.291 | 10.2844 |  |  | OK | 1 | 10.3 | -3.85% | -7.8% | OK | 10.2923 | 10.2844 | 0.0079 | 10.2887 | 0.0031 | 21.5054 | 20.2903 | OK | OK | 10.2923 | 10.2879 | 10.2878 | 10.291 | 10.2844
|  | 0.2 | [8 empty] | #VALUE!
21 | 0 | 0.05 | S | 0.016 | 0.0166 | 0.016 | 0.0148 | 0.0159 |  |  | OK | 1 | 0.025 | -33.6% | -40.8% | OK | 0.0166 | 0.0148 | 0.0018 | 0.0159 | 0.0007 | 16.2381 | 16.2381 | OK | OK | 0.016 | 0.0166 | 0.016 | 0.0148 | 0.0159
|  | 0 | [8 empty] | #VALUE!
22 | 0 | 0.05 | S | 0.01 | 0.0142 | 0.0262 | 0.0112 | 0.0127 |  |  | OK | 1 | 0.025 | 4.8% | -60% | Measure More | 0.0262 | 0.01 | 0.0162 | 0.0149 | 0.0065 | 1.8 | 1.8 | OK | OK | 0.01 | 0.0142 | 0.0262 | 0.0112 | 0.0127
|  | 0 | [8 empty] | #VALUE!
23 | 0 | 0.05 | S | 0.015 | 0.0173 | 0.0285 | 0.0109 | 0.0153 |  |  | OK | 1 | 0.025 | 14% | -56.4% | Measure More | 0.0285 | 0.0109 | 0.0176 | 0.0174 | 0.0066 | 1.6465 | 1.6465 | OK | NG | 0.015 | 0.0173 | 0.0285 | 0.0109 | 0.0153
|  | 0 | [8 empty] | #VALUE!
濡れ性 | 46.0mN/m | 以上 | Sn Plating Area | OK
Ｋ：Microscope Ｇ：Pin-Gauge Ｍ：Micrometer Ｎ：Vernier Caliper Ｔ：Projector Ｓ：CNC Video Measuring Systems
|  | 1 | 2 | 単位 μｍ |  | 製造ロットﾅﾝﾊﾞｰ
Niメッキ | 0.5以上 | 0.54 | 0.58 | 部品ﾅﾝﾊﾞｰ |  | Production Lot No. |  | 241204
Snメッキ | 1以上 | 1.42 | 1.87 | Product Code No. |  | 納入ロットＮo
計メッキ | 3以下 | 1.96 | 2.45 | NT3621-P52 |  | Shipping Lot No. |  | K1216
KH020-HH042-1 | [9 empty] | TT02-A01/03
To:MEKTEC CORPORATION
Mektec Division
Back End Process production Dept.

## 241204(241217着)
メクテック株式会社 御中 |  |  |  | ミツイ精密株式会社 |  |  |  | 整理 No. | K1217
後工程製造部 |  |  |  | MITSUISEIMITSU |  |  |  | Serial No.
|  |  | 量 産 部 品 検 査 成 績 書 |  |  |  |  | 作成日 年 月 日 | 2024-12-17 17:35
|  |  | I n s p e c t i o n F o r m |  |  |  |  | DATE | Y M D
部品ﾅﾝﾊﾞｰ |  |  | 材質 |  | 製造ロットﾅﾝﾊﾞｰ |  | 納入ロットＮo |  | 担 当 | 承 認
Product Code No. |  |  | Material |  | Production Lot No. |  | Shipping Lot No. |  | Inspector | Approved by
NT3621-P52-04 |  |  | A1050 |  | 241204 |  | K1217
材料コード |  | 抜取り数 |  | 判定 | 製造ロット数 |  | 納入ロット数
Material Code No. |  | Sampling quantity |  | Judgment | Produced Lot Size |  | Shipped Lot Size
PM9EED |  | 寸法 5pcs、外観 5pcs |  | OK | 12838 |  | 3520
略図 | [6 empty] | 外 観 検 査
Drawing | [6 empty] | Appearance Inspection
[7 empty] | 検査数 |  |  | 全数
[7 empty] | Quantity |  |  | 100％inspection
[7 empty] | 検査項目 |  |  | 結果
[7 empty] | Inspection Items |  |  | Result
ｹﾞｰﾄバリ / Gate burr
ﾊﾟｰﾃｨﾝｸﾞ ﾊﾞﾘ/Parting burr
ﾉｯｸﾋﾟﾝ ﾊﾞﾘ/Knock pin barr
[7 empty] | キズ / Scratch |  |  | OK
[7 empty] | 打痕 / Dent |  |  | OK
[7 empty] | 異物付着/Foreign article attached |  |  | OK
[7 empty] | クラック/Crack |  |  | OK
[7 empty] | 油付着 / Oilstain |  |  | OK
[7 empty] | かじり/Gnaw |  |  | OK
[7 empty] | 変形 / Deformation |  |  | OK
成形不良/Incomplete ultem
ｴｱｰ入り/Air bubble
ヒケ(収縮)/Shrinkage
[7 empty] | 穴のﾒｸﾚ/Hole edge swell |  |  | OK
[7 empty] | 異物巻込み/Foreign article inside |  |  | OK
[7 empty] | バリ / Burr |  |  | OK
[7 empty] | 変色 / Discoloration |  |  | OK
[7 empty] | ソリ / Warp |  |  | OK
[7 empty] | 錆 / Rust |  |  | OK
[7 empty] | 汚れ / Contamination |  |  | OK
寸法測定 |  | NEXIV |  | 材料ロットナンバー/Material Lot No. |  |  | AMY4B-24902-1
Measurement
測定箇所 | 規格 Standards | 公差 + | 測定器具 Measure by | Sample 1 | Sample 2 | Sample 3 | Sample 4 | Sample 5 |  |  | 判定 |  | センター値 | ％tolerance |  | Judgment (50％) | Max | Min | R | AVE | σn-1 | Cp | Cpk | Spec | ＣＰＫ判定
Inspected Point |  | Tolerance - | [11 empty] | UPPER | LOWER
1 | 3.4 | 0.1 | S | 3.3945 | 3.3953 | 3.3945 | 3.3946 | 3.3946 |  |  | OK | 1 | 3.4 | -4.7% | -5.5% | OK | 3.3953 | 3.3945 | 0.0008 | 3.3947 | 0.0003 | 111.1111 | 105.2222 | OK | OK | 3.3945 | 3.3953 | 3.3945 | 3.3946 | 3.3946
0.1
2 L | 1.6 | 0.1 | S | 1.6033 | 1.6037 | 1.6023 | 1.5999 | 1.6014 |  |  | OK | 1 | 1.6 | 3.7% | -0.1% | OK | 1.6037 | 1.5999 | 0.0038 | 1.6021 | 0.0015 | 22.2222 | 21.7555 | OK | OK | 1.6033 | 1.6037 | 1.6023 | 1.5999 | 1.6014
0.1
2 R | 1.6 | 0.1 | S | 1.6049 | 1.6041 | 1.6007 | 1.6035 | 1.6012 |  |  | OK | 1 | 1.6 | 4.9% | 0.7% | OK | 1.6049 | 1.6007 | 0.0042 | 1.6029 | 0.0018 | 18.5185 | 17.9815 | OK | OK | 1.6049 | 1.6041 | 1.6007 | 1.6035 | 1.6012
0.1
3 | 6.3 | 0.1 | S | 6.2973 | 6.2988 | 6.2989 | 6.2994 | 6.2996 |  |  | OK | 1 | 6.3 | -0.4% | -2.7% | OK | 6.2996 | 6.2973 | 0.0023 | 6.2988 | 0.0009 | 37.037 | 36.5926 | OK | OK | 6.2973 | 6.2988 | 6.2989 | 6.2994 | 6.2996
0.1
5 | 9.6 | 0.1 | S | 9.5794 | 9.5747 | 9.5846 | 9.5898 | 9.5823 |  |  | OK | 1 | 9.6 | -10.2% | -25.3% | OK | 9.5898 | 9.5747 | 0.0151 | 9.5822 | 0.0056 | 5.9524 | 4.8929 | OK | OK | 9.5794 | 9.5747 | 9.5846 | 9.5898 | 9.5823
0.1
7 L | 6.5 | 0.1 | S | 6.4941 | 6.4964 | 6.4962 | 6.4973 | 6.4967 |  |  | OK | 1 | 6.5 | -2.7% | -5.9% | OK | 6.4973 | 6.4941 | 0.0032 | 6.4961 | 0.0012 | 27.7778 | 26.6945 | OK | OK | 6.4941 | 6.4964 | 6.4962 | 6.4973 | 6.4967
0.1
7 R | 6.5 | 0.1 | S | 6.5073 | 6.5068 | 6.5067 | 6.5098 | 6.5072 |  |  | OK | 1 | 6.5 | 9.8% | 6.7% | OK | 6.5098 | 6.5067 | 0.0031 | 6.5076 | 0.0013 | 25.641 | 23.6923 | OK | OK | 6.5073 | 6.5068 | 6.5067 | 6.5098 | 6.5072
0.1
8 | 21.5 | 0.1 | S | 21.5259 | 21.5096 | 21.5174 | 21.486 | 21.5226 |  |  | OK | 1 | 21.5 | 25.9% | -14% | OK | 21.5259 | 21.486 | 0.0399 | 21.5123 | 0.0159 | 2.0964 | 1.8385 | OK | OK | 21.5259 | 21.5096 | 21.5174 | 21.486 | 21.5226
0.1
9 | 24.6 | 0.2 | S | 24.6241 | 24.6256 | 24.6262 | 24.6281 | 24.627 |  |  | OK | 1 | 24.6 | 14.05% | 12.05% | OK | 24.6281 | 24.6241 | 0.004 | 24.6262 | 0.0015 | 44.4444 | 38.6222 | OK | OK | 24.6241 | 24.6256 | 24.6262 | 24.6281 | 24.627
|  | 0.2 | [8 empty] | OK
10 | 3.6 | 0.1 | S | 3.6411 | 3.6575 | 3.655 | 3.658 | 3.6426 |  |  | OK | 1 | 3.6 | 58% | 41.1% | Measure More | 3.658 | 3.6411 | 0.0169 | 3.6508 | 0.0083 | 4.0161 | 1.9759 | OK | OK | 3.6411 | 3.6575 | 3.655 | 3.658 | 3.6426
|  | 0.1 | [8 empty] | #VALUE!
11 | 0.8 | 0.06 | M | 0.809 | 0.808 | 0.809 | 0.808 | 0.809 | . |  | OK | 1 | 0.8 | 15% | 13.33% | OK | 0.809 | 0.808 | 0.001 | 0.8086 | 0.0005 | 40 | 34.2667 | OK | OK | 0.809 | 0.808 | 0.809 | 0.808 | 0.809
|  | 0.06 | [8 empty] | #VALUE!
12 | 0.6 | 0 | M | 0.59 | 0.59 | 0.59 | 0.59 | 0.591 |  |  | OK | 1 | 0.585 | 40% | 33.33% | OK | 0.591 | 0.59 | 0.001 | 0.5902 | 0.0004 | 8.1667 | 8.1667 | OK | OK | 0.59 | 0.59 | 0.59 | 0.59 | 0.591
|  | 0.03 | [8 empty] | #VALUE!
13 | 7.5 | 0.2 | S | 7.516 | 7.545 | 7.5393 | 7.5432 | 7.5451 |  |  | OK | 1 | 7.5 | 22.55% | 8% | OK | 7.5451 | 7.516 | 0.0291 | 7.5377 | 0.0124 | 5.3763 | 4.3629 | OK | OK | 7.516 | 7.545 | 7.5393 | 7.5432 | 7.5451
|  | 0.2 | [8 empty] | #VALUE!
14 | 6.2 | 0.05 | S | 6.2024 | 6.2017 | 6.2032 | 6.2004 | 6.2029 |  |  | OK | 1 | 6.2 | 6.4% | 0.8% | OK | 6.2032 | 6.2004 | 0.0028 | 6.2021 | 0.0011 | 15.1515 | 14.5151 | OK | OK | 6.2024 | 6.2017 | 6.2032 | 6.2004 | 6.2029
|  | 0.05 | [8 empty] | #VALUE!
15 | 5.7 | 0.1 | S | 5.6789 | 5.6793 | 5.6764 | 5.6784 | 5.6716 |  |  | OK | 1 | 5.7 | -20.7% | -28.4% | OK | 5.6793 | 5.6716 | 0.0077 | 5.6769 | 0.0032 | 10.4167 | 8.0104 | OK | OK | 5.6789 | 5.6793 | 5.6764 | 5.6784 | 5.6716
|  | 0.1 | [8 empty] | #VALUE!
16 | 7.9 | 0.1 | S | 7.9034 | 7.9061 | 7.906 | 7.904 | 7.9066 |  |  | OK | 1 | 7.9 | 6.6% | 3.4% | OK | 7.9066 | 7.9034 | 0.0032 | 7.9052 | 0.0014 | 23.8095 | 22.5714 | OK | OK | 7.9034 | 7.9061 | 7.906 | 7.904 | 7.9066
|  | 0.1 | [8 empty] | #VALUE!
17 | 3.1 | 0.1 | S | 3.0643 | 3.0695 | 3.0713 | 3.0732 | 3.0715 |  |  | OK | 1 | 3.1 | -26.8% | -35.7% | OK | 3.0732 | 3.0643 | 0.0089 | 3.07 | 0.0034 | 9.8039 | 6.8627 | OK | OK | 3.0643 | 3.0695 | 3.0713 | 3.0732 | 3.0715
|  | 0.1 | [8 empty] | #VALUE!
18 | 7.7 | 0.1 | S | 7.7333 | 7.7309 | 7.7324 | 7.7321 | 7.7315 |  |  | OK | 1 | 7.7 | 33.3% | 30.9% | OK | 7.7333 | 7.7309 | 0.0024 | 7.732 | 0.0009 | 37.037 | 25.1852 | OK | OK | 7.7333 | 7.7309 | 7.7324 | 7.7321 | 7.7315
|  | 0.1 | [8 empty] | #VALUE!
19 | 3.1 | 0.1 | S | 3.1292 | 3.1308 | 3.1287 | 3.1308 | 3.123 |  |  | OK | 1 | 3.1 | 30.8% | 23% | OK | 3.1308 | 3.123 | 0.0078 | 3.1285 | 0.0032 | 10.4167 | 7.4479 | OK | OK | 3.1292 | 3.1308 | 3.1287 | 3.1308 | 3.123
|  | 0.1 | [8 empty] | #VALUE!
20 | 10.3 | 0.2 | S | 10.2923 | 10.2879 | 10.2878 | 10.291 | 10.2844 |  |  | OK | 1 | 10.3 | -3.85% | -7.8% | OK | 10.2923 | 10.2844 | 0.0079 | 10.2887 | 0.0031 | 21.5054 | 20.2903 | OK | OK | 10.2923 | 10.2879 | 10.2878 | 10.291 | 10.2844
|  | 0.2 | [8 empty] | #VALUE!
21 | 0 | 0.05 | S | 0.016 | 0.0166 | 0.016 | 0.0148 | 0.0159 |  |  | OK | 1 | 0.025 | -33.6% | -40.8% | OK | 0.0166 | 0.0148 | 0.0018 | 0.0159 | 0.0007 | 16.2381 | 16.2381 | OK | OK | 0.016 | 0.0166 | 0.016 | 0.0148 | 0.0159
|  | 0 | [8 empty] | #VALUE!
22 | 0 | 0.05 | S | 0.01 | 0.0142 | 0.0262 | 0.0112 | 0.0127 |  |  | OK | 1 | 0.025 | 4.8% | -60% | Measure More | 0.0262 | 0.01 | 0.0162 | 0.0149 | 0.0065 | 1.8 | 1.8 | OK | OK | 0.01 | 0.0142 | 0.0262 | 0.0112 | 0.0127
|  | 0 | [8 empty] | #VALUE!
23 | 0 | 0.05 | S | 0.015 | 0.0173 | 0.0285 | 0.0109 | 0.0153 |  |  | OK | 1 | 0.025 | 14% | -56.4% | Measure More | 0.0285 | 0.0109 | 0.0176 | 0.0174 | 0.0066 | 1.6465 | 1.6465 | OK | NG | 0.015 | 0.0173 | 0.0285 | 0.0109 | 0.0153
|  | 0 | [8 empty] | #VALUE!
濡れ性 | 46.0mN/m | 以上 | Sn Plating Area | OK
Ｋ：Microscope Ｇ：Pin-Gauge Ｍ：Micrometer Ｎ：Vernier Caliper Ｔ：Projector Ｓ：CNC Video Measuring Systems
|  | 1 | 2 | 単位 μｍ |  | 製造ロットﾅﾝﾊﾞｰ
Niメッキ | 0.5以上 | 0.54 | 0.58 | 部品ﾅﾝﾊﾞｰ |  | Production Lot No. |  | 241204
Snメッキ | 1以上 | 1.42 | 1.87 | Product Code No. |  | 納入ロットＮo
計メッキ | 3以下 | 1.96 | 2.45 | NT3621-P52 |  | Shipping Lot No. |  | K1217
KH020-HH042-1 | [9 empty] | TT02-A01/03
To:MEKTEC CORPORATION
Mektec Division
Back End Process production Dept.

## 241204(241218着)
メクテック株式会社 御中 |  |  |  | ミツイ精密株式会社 |  |  |  | 整理 No. | K1218
後工程製造部 |  |  |  | MITSUISEIMITSU |  |  |  | Serial No.
|  |  | 量 産 部 品 検 査 成 績 書 |  |  |  |  | 作成日 年 月 日 | 2024-12-17 17:35
|  |  | I n s p e c t i o n F o r m |  |  |  |  | DATE | Y M D
部品ﾅﾝﾊﾞｰ |  |  | 材質 |  | 製造ロットﾅﾝﾊﾞｰ |  | 納入ロットＮo |  | 担 当 | 承 認
Product Code No. |  |  | Material |  | Production Lot No. |  | Shipping Lot No. |  | Inspector | Approved by
NT3621-P52-04 |  |  | A1050 |  | 241204 |  | K1218
材料コード |  | 抜取り数 |  | 判定 | 製造ロット数 |  | 納入ロット数
Material Code No. |  | Sampling quantity |  | Judgment | Produced Lot Size |  | Shipped Lot Size
PM9EED |  | 寸法 5pcs、外観 5pcs |  | OK | 12838 |  | 3080
略図 | [6 empty] | 外 観 検 査
Drawing | [6 empty] | Appearance Inspection
[7 empty] | 検査数 |  |  | 全数
[7 empty] | Quantity |  |  | 100％inspection
[7 empty] | 検査項目 |  |  | 結果
[7 empty] | Inspection Items |  |  | Result
ｹﾞｰﾄバリ / Gate burr
ﾊﾟｰﾃｨﾝｸﾞ ﾊﾞﾘ/Parting burr
ﾉｯｸﾋﾟﾝ ﾊﾞﾘ/Knock pin barr
[7 empty] | キズ / Scratch |  |  | OK
[7 empty] | 打痕 / Dent |  |  | OK
[7 empty] | 異物付着/Foreign article attached |  |  | OK
[7 empty] | クラック/Crack |  |  | OK
[7 empty] | 油付着 / Oilstain |  |  | OK
[7 empty] | かじり/Gnaw |  |  | OK
[7 empty] | 変形 / Deformation |  |  | OK
成形不良/Incomplete ultem
ｴｱｰ入り/Air bubble
ヒケ(収縮)/Shrinkage
[7 empty] | 穴のﾒｸﾚ/Hole edge swell |  |  | OK
[7 empty] | 異物巻込み/Foreign article inside |  |  | OK
[7 empty] | バリ / Burr |  |  | OK
[7 empty] | 変色 / Discoloration |  |  | OK
[7 empty] | ソリ / Warp |  |  | OK
[7 empty] | 錆 / Rust |  |  | OK
[7 empty] | 汚れ / Contamination |  |  | OK
寸法測定 |  | NEXIV |  | 材料ロットナンバー/Material Lot No. |  |  | AMY4B-24902-1
Measurement
測定箇所 | 規格 Standards | 公差 + | 測定器具 Measure by | Sample 1 | Sample 2 | Sample 3 | Sample 4 | Sample 5 |  |  | 判定 |  | センター値 | ％tolerance |  | Judgment (50％) | Max | Min | R | AVE | σn-1 | Cp | Cpk | Spec | ＣＰＫ判定
Inspected Point |  | Tolerance - | [11 empty] | UPPER | LOWER
1 | 3.4 | 0.1 | S | 3.3945 | 3.3953 | 3.3945 | 3.3946 | 3.3946 |  |  | OK | 1 | 3.4 | -4.7% | -5.5% | OK | 3.3953 | 3.3945 | 0.0008 | 3.3947 | 0.0003 | 111.1111 | 105.2222 | OK | OK | 3.3945 | 3.3953 | 3.3945 | 3.3946 | 3.3946
0.1
2 L | 1.6 | 0.1 | S | 1.6033 | 1.6037 | 1.6023 | 1.5999 | 1.6014 |  |  | OK | 1 | 1.6 | 3.7% | -0.1% | OK | 1.6037 | 1.5999 | 0.0038 | 1.6021 | 0.0015 | 22.2222 | 21.7555 | OK | OK | 1.6033 | 1.6037 | 1.6023 | 1.5999 | 1.6014
0.1
2 R | 1.6 | 0.1 | S | 1.6049 | 1.6041 | 1.6007 | 1.6035 | 1.6012 |  |  | OK | 1 | 1.6 | 4.9% | 0.7% | OK | 1.6049 | 1.6007 | 0.0042 | 1.6029 | 0.0018 | 18.5185 | 17.9815 | OK | OK | 1.6049 | 1.6041 | 1.6007 | 1.6035 | 1.6012
0.1
3 | 6.3 | 0.1 | S | 6.2973 | 6.2988 | 6.2989 | 6.2994 | 6.2996 |  |  | OK | 1 | 6.3 | -0.4% | -2.7% | OK | 6.2996 | 6.2973 | 0.0023 | 6.2988 | 0.0009 | 37.037 | 36.5926 | OK | OK | 6.2973 | 6.2988 | 6.2989 | 6.2994 | 6.2996
0.1
5 | 9.6 | 0.1 | S | 9.5794 | 9.5747 | 9.5846 | 9.5898 | 9.5823 |  |  | OK | 1 | 9.6 | -10.2% | -25.3% | OK | 9.5898 | 9.5747 | 0.0151 | 9.5822 | 0.0056 | 5.9524 | 4.8929 | OK | OK | 9.5794 | 9.5747 | 9.5846 | 9.5898 | 9.5823
0.1
7 L | 6.5 | 0.1 | S | 6.4941 | 6.4964 | 6.4962 | 6.4973 | 6.4967 |  |  | OK | 1 | 6.5 | -2.7% | -5.9% | OK | 6.4973 | 6.4941 | 0.0032 | 6.4961 | 0.0012 | 27.7778 | 26.6945 | OK | OK | 6.4941 | 6.4964 | 6.4962 | 6.4973 | 6.4967
0.1
7 R | 6.5 | 0.1 | S | 6.5073 | 6.5068 | 6.5067 | 6.5098 | 6.5072 |  |  | OK | 1 | 6.5 | 9.8% | 6.7% | OK | 6.5098 | 6.5067 | 0.0031 | 6.5076 | 0.0013 | 25.641 | 23.6923 | OK | OK | 6.5073 | 6.5068 | 6.5067 | 6.5098 | 6.5072
0.1
8 | 21.5 | 0.1 | S | 21.5259 | 21.5096 | 21.5174 | 21.486 | 21.5226 |  |  | OK | 1 | 21.5 | 25.9% | -14% | OK | 21.5259 | 21.486 | 0.0399 | 21.5123 | 0.0159 | 2.0964 | 1.8385 | OK | OK | 21.5259 | 21.5096 | 21.5174 | 21.486 | 21.5226
0.1
9 | 24.6 | 0.2 | S | 24.6241 | 24.6256 | 24.6262 | 24.6281 | 24.627 |  |  | OK | 1 | 24.6 | 14.05% | 12.05% | OK | 24.6281 | 24.6241 | 0.004 | 24.6262 | 0.0015 | 44.4444 | 38.6222 | OK | OK | 24.6241 | 24.6256 | 24.6262 | 24.6281 | 24.627
|  | 0.2 | [8 empty] | OK
10 | 3.6 | 0.1 | S | 3.6411 | 3.6575 | 3.655 | 3.658 | 3.6426 |  |  | OK | 1 | 3.6 | 58% | 41.1% | Measure More | 3.658 | 3.6411 | 0.0169 | 3.6508 | 0.0083 | 4.0161 | 1.9759 | OK | OK | 3.6411 | 3.6575 | 3.655 | 3.658 | 3.6426
|  | 0.1 | [8 empty] | #VALUE!
11 | 0.8 | 0.06 | M | 0.809 | 0.808 | 0.809 | 0.808 | 0.809 | . |  | OK | 1 | 0.8 | 15% | 13.33% | OK | 0.809 | 0.808 | 0.001 | 0.8086 | 0.0005 | 40 | 34.2667 | OK | OK | 0.809 | 0.808 | 0.809 | 0.808 | 0.809
|  | 0.06 | [8 empty] | #VALUE!
12 | 0.6 | 0 | M | 0.59 | 0.59 | 0.59 | 0.59 | 0.591 |  |  | OK | 1 | 0.585 | 40% | 33.33% | OK | 0.591 | 0.59 | 0.001 | 0.5902 | 0.0004 | 8.1667 | 8.1667 | OK | OK | 0.59 | 0.59 | 0.59 | 0.59 | 0.591
|  | 0.03 | [8 empty] | #VALUE!
13 | 7.5 | 0.2 | S | 7.516 | 7.545 | 7.5393 | 7.5432 | 7.5451 |  |  | OK | 1 | 7.5 | 22.55% | 8% | OK | 7.5451 | 7.516 | 0.0291 | 7.5377 | 0.0124 | 5.3763 | 4.3629 | OK | OK | 7.516 | 7.545 | 7.5393 | 7.5432 | 7.5451
|  | 0.2 | [8 empty] | #VALUE!
14 | 6.2 | 0.05 | S | 6.2024 | 6.2017 | 6.2032 | 6.2004 | 6.2029 |  |  | OK | 1 | 6.2 | 6.4% | 0.8% | OK | 6.2032 | 6.2004 | 0.0028 | 6.2021 | 0.0011 | 15.1515 | 14.5151 | OK | OK | 6.2024 | 6.2017 | 6.2032 | 6.2004 | 6.2029
|  | 0.05 | [8 empty] | #VALUE!
15 | 5.7 | 0.1 | S | 5.6789 | 5.6793 | 5.6764 | 5.6784 | 5.6716 |  |  | OK | 1 | 5.7 | -20.7% | -28.4% | OK | 5.6793 | 5.6716 | 0.0077 | 5.6769 | 0.0032 | 10.4167 | 8.0104 | OK | OK | 5.6789 | 5.6793 | 5.6764 | 5.6784 | 5.6716
|  | 0.1 | [8 empty] | #VALUE!
16 | 7.9 | 0.1 | S | 7.9034 | 7.9061 | 7.906 | 7.904 | 7.9066 |  |  | OK | 1 | 7.9 | 6.6% | 3.4% | OK | 7.9066 | 7.9034 | 0.0032 | 7.9052 | 0.0014 | 23.8095 | 22.5714 | OK | OK | 7.9034 | 7.9061 | 7.906 | 7.904 | 7.9066
|  | 0.1 | [8 empty] | #VALUE!
17 | 3.1 | 0.1 | S | 3.0643 | 3.0695 | 3.0713 | 3.0732 | 3.0715 |  |  | OK | 1 | 3.1 | -26.8% | -35.7% | OK | 3.0732 | 3.0643 | 0.0089 | 3.07 | 0.0034 | 9.8039 | 6.8627 | OK | OK | 3.0643 | 3.0695 | 3.0713 | 3.0732 | 3.0715
|  | 0.1 | [8 empty] | #VALUE!
18 | 7.7 | 0.1 | S | 7.7333 | 7.7309 | 7.7324 | 7.7321 | 7.7315 |  |  | OK | 1 | 7.7 | 33.3% | 30.9% | OK | 7.7333 | 7.7309 | 0.0024 | 7.732 | 0.0009 | 37.037 | 25.1852 | OK | OK | 7.7333 | 7.7309 | 7.7324 | 7.7321 | 7.7315
|  | 0.1 | [8 empty] | #VALUE!
19 | 3.1 | 0.1 | S | 3.1292 | 3.1308 | 3.1287 | 3.1308 | 3.123 |  |  | OK | 1 | 3.1 | 30.8% | 23% | OK | 3.1308 | 3.123 | 0.0078 | 3.1285 | 0.0032 | 10.4167 | 7.4479 | OK | OK | 3.1292 | 3.1308 | 3.1287 | 3.1308 | 3.123
|  | 0.1 | [8 empty] | #VALUE!
20 | 10.3 | 0.2 | S | 10.2923 | 10.2879 | 10.2878 | 10.291 | 10.2844 |  |  | OK | 1 | 10.3 | -3.85% | -7.8% | OK | 10.2923 | 10.2844 | 0.0079 | 10.2887 | 0.0031 | 21.5054 | 20.2903 | OK | OK | 10.2923 | 10.2879 | 10.2878 | 10.291 | 10.2844
|  | 0.2 | [8 empty] | #VALUE!
21 | 0 | 0.05 | S | 0.016 | 0.0166 | 0.016 | 0.0148 | 0.0159 |  |  | OK | 1 | 0.025 | -33.6% | -40.8% | OK | 0.0166 | 0.0148 | 0.0018 | 0.0159 | 0.0007 | 16.2381 | 16.2381 | OK | OK | 0.016 | 0.0166 | 0.016 | 0.0148 | 0.0159
|  | 0 | [8 empty] | #VALUE!
22 | 0 | 0.05 | S | 0.01 | 0.0142 | 0.0262 | 0.0112 | 0.0127 |  |  | OK | 1 | 0.025 | 4.8% | -60% | Measure More | 0.0262 | 0.01 | 0.0162 | 0.0149 | 0.0065 | 1.8 | 1.8 | OK | OK | 0.01 | 0.0142 | 0.0262 | 0.0112 | 0.0127
|  | 0 | [8 empty] | #VALUE!
23 | 0 | 0.05 | S | 0.015 | 0.0173 | 0.0285 | 0.0109 | 0.0153 |  |  | OK | 1 | 0.025 | 14% | -56.4% | Measure More | 0.0285 | 0.0109 | 0.0176 | 0.0174 | 0.0066 | 1.6465 | 1.6465 | OK | NG | 0.015 | 0.0173 | 0.0285 | 0.0109 | 0.0153
|  | 0 | [8 empty] | #VALUE!
濡れ性 | 46.0mN/m | 以上 | Sn Plating Area | OK
Ｋ：Microscope Ｇ：Pin-Gauge Ｍ：Micrometer Ｎ：Vernier Caliper Ｔ：Projector Ｓ：CNC Video Measuring Systems
|  | 1 | 2 | 単位 μｍ |  | 製造ロットﾅﾝﾊﾞｰ
Niメッキ | 0.5以上 | 0.54 | 0.58 | 部品ﾅﾝﾊﾞｰ |  | Production Lot No. |  | 241204
Snメッキ | 1以上 | 1.42 | 1.87 | Product Code No. |  | 納入ロットＮo
計メッキ | 3以下 | 1.96 | 2.45 | NT3621-P52 |  | Shipping Lot No. |  | K1218
KH020-HH042-1 | [9 empty] | TT02-A01/03
To:MEKTEC CORPORATION
Mektec Division
Back End Process production Dept.

## 241205(241218着)
メクテック株式会社 御中 |  |  |  | ミツイ精密株式会社 |  |  |  | 整理 No. | K1218
後工程製造部 |  |  |  | MITSUISEIMITSU |  |  |  | Serial No.
|  |  | 量 産 部 品 検 査 成 績 書 |  |  |  |  | 作成日 年 月 日 | 2024-12-17 17:35
|  |  | I n s p e c t i o n F o r m |  |  |  |  | DATE | Y M D
部品ﾅﾝﾊﾞｰ |  |  | 材質 |  | 製造ロットﾅﾝﾊﾞｰ |  | 納入ロットＮo |  | 担 当 | 承 認
Product Code No. |  |  | Material |  | Production Lot No. |  | Shipping Lot No. |  | Inspector | Approved by
NT3621-P52-04 |  |  | A1050 |  | 241205 |  | K1218
材料コード |  | 抜取り数 |  | 判定 | 製造ロット数 |  | 納入ロット数
Material Code No. |  | Sampling quantity |  | Judgment | Produced Lot Size |  | Shipped Lot Size
PM9EED |  | 寸法 5pcs、外観 5pcs |  | OK | 12880 |  | 440
略図 | [6 empty] | 外 観 検 査
Drawing | [6 empty] | Appearance Inspection
[7 empty] | 検査数 |  |  | 全数
[7 empty] | Quantity |  |  | 100％inspection
[7 empty] | 検査項目 |  |  | 結果
[7 empty] | Inspection Items |  |  | Result
ｹﾞｰﾄバリ / Gate burr
ﾊﾟｰﾃｨﾝｸﾞ ﾊﾞﾘ/Parting burr
ﾉｯｸﾋﾟﾝ ﾊﾞﾘ/Knock pin barr
[7 empty] | キズ / Scratch |  |  | OK
[7 empty] | 打痕 / Dent |  |  | OK
[7 empty] | 異物付着/Foreign article attached |  |  | OK
[7 empty] | クラック/Crack |  |  | OK
[7 empty] | 油付着 / Oilstain |  |  | OK
[7 empty] | かじり/Gnaw |  |  | OK
[7 empty] | 変形 / Deformation |  |  | OK
成形不良/Incomplete ultem
ｴｱｰ入り/Air bubble
ヒケ(収縮)/Shrinkage
[7 empty] | 穴のﾒｸﾚ/Hole edge swell |  |  | OK
[7 empty] | 異物巻込み/Foreign article inside |  |  | OK
[7 empty] | バリ / Burr |  |  | OK
[7 empty] | 変色 / Discoloration |  |  | OK
[7 empty] | ソリ / Warp |  |  | OK
[7 empty] | 錆 / Rust |  |  | OK
[7 empty] | 汚れ / Contamination |  |  | OK
寸法測定 |  | NEXIV |  | 材料ロットナンバー/Material Lot No. |  |  | AMY4B-24902-2
Measurement
測定箇所 | 規格 Standards | 公差 + | 測定器具 Measure by | Sample 1 | Sample 2 | Sample 3 | Sample 4 | Sample 5 |  |  | 判定 |  | センター値 | ％tolerance |  | Judgment (50％) | Max | Min | R | AVE | σn-1 | Cp | Cpk | Spec | ＣＰＫ判定
Inspected Point |  | Tolerance - | [11 empty] | UPPER | LOWER
1 | 3.4 | 0.1 | S | 3.3946 | 3.3955 | 3.3947 | 3.3944 | 3.3944 |  |  | OK | 1 | 3.4 | -4.5% | -5.6% | OK | 3.3955 | 3.3944 | 0.0011 | 3.3947 | 0.0005 | 66.6667 | 63.1334 | OK | OK | 3.3946 | 3.3955 | 3.3947 | 3.3944 | 3.3944
0.1
2 L | 1.6 | 0.1 | S | 1.6009 | 1.6024 | 1.6046 | 1.6038 | 1.6039 |  |  | OK | 1 | 1.6 | 4.6% | 0.9% | OK | 1.6046 | 1.6009 | 0.0037 | 1.6031 | 0.0015 | 22.2222 | 21.5333 | OK | OK | 1.6009 | 1.6024 | 1.6046 | 1.6038 | 1.6039
0.1
2 R | 1.6 | 0.1 | S | 1.6015 | 1.6019 | 1.6012 | 1.6018 | 1.6021 |  |  | OK | 1 | 1.6 | 2.1% | 1.2% | OK | 1.6021 | 1.6012 | 0.0009 | 1.6017 | 0.0004 | 83.3333 | 81.9166 | OK | OK | 1.6015 | 1.6019 | 1.6012 | 1.6018 | 1.6021
0.1
3 | 6.3 | 0.1 | S | 6.2988 | 6.2993 | 6.298 | 6.2987 | 6.2988 |  |  | OK | 1 | 6.3 | -0.7% | -2% | OK | 6.2993 | 6.298 | 0.0013 | 6.2987 | 0.0005 | 66.6667 | 65.8 | OK | OK | 6.2988 | 6.2993 | 6.298 | 6.2987 | 6.2988
0.1
5 | 9.6 | 0.1 | S | 9.6016 | 9.599 | 9.6046 | 9.6057 | 9.5982 |  |  | OK | 1 | 9.6 | 5.7% | -1.8% | OK | 9.6057 | 9.5982 | 0.0075 | 9.6018 | 0.0033 | 10.101 | 9.9192 | OK | OK | 9.6016 | 9.599 | 9.6046 | 9.6057 | 9.5982
0.1
7 L | 6.5 | 0.1 | S | 6.4944 | 6.4951 | 6.4958 | 6.4953 | 6.4971 |  |  | OK | 1 | 6.5 | -2.9% | -5.6% | OK | 6.4971 | 6.4944 | 0.0027 | 6.4955 | 0.001 | 33.3333 | 31.8333 | OK | OK | 6.4944 | 6.4951 | 6.4958 | 6.4953 | 6.4971
0.1
7 R | 6.5 | 0.1 | S | 6.5039 | 6.5034 | 6.5029 | 6.5035 | 6.506 |  |  | OK | 1 | 6.5 | 6% | 2.9% | OK | 6.506 | 6.5029 | 0.0031 | 6.5039 | 0.0012 | 27.7778 | 26.6945 | OK | OK | 6.5039 | 6.5034 | 6.5029 | 6.5035 | 6.506
0.1
8 | 21.5 | 0.1 | S | 21.4963 | 21.4968 | 21.5005 | 21.4955 | 21.5123 |  |  | OK | 1 | 21.5 | 12.3% | -4.5% | OK | 21.5123 | 21.4955 | 0.0168 | 21.5003 | 0.007 | 4.7619 | 4.7476 | OK | OK | 21.4963 | 21.4968 | 21.5005 | 21.4955 | 21.5123
0.1
9 | 24.6 | 0.2 | S | 24.6155 | 24.6168 | 24.6151 | 24.6153 | 24.6126 |  |  | OK | 1 | 24.6 | 8.4% | 6.3% | OK | 24.6168 | 24.6126 | 0.0042 | 24.6151 | 0.0015 | 44.4444 | 41.0888 | OK | OK | 24.6155 | 24.6168 | 24.6151 | 24.6153 | 24.6126
|  | 0.2 | [8 empty] | OK
10 | 3.6 | 0.1 | S | 3.6375 | 3.6514 | 3.6485 | 3.6447 | 3.6412 |  |  | OK | 1 | 3.6 | 51.4% | 37.5% | Measure More | 3.6514 | 3.6375 | 0.0139 | 3.6447 | 0.0056 | 5.9524 | 3.2917 | OK | OK | 3.6375 | 3.6514 | 3.6485 | 3.6447 | 3.6412
|  | 0.1 | [8 empty] | #VALUE!
11 | 0.8 | 0.06 | M | 0.805 | 0.806 | 0.806 | 0.806 | 0.805 | . |  | OK | 1 | 0.8 | 10% | 8.333% | OK | 0.806 | 0.805 | 0.001 | 0.8056 | 0.0005 | 40 | 36.2667 | OK | OK | 0.805 | 0.806 | 0.806 | 0.806 | 0.805
|  | 0.06 | [8 empty] | #VALUE!
12 | 0.6 | 0 | M | 0.589 | 0.588 | 0.588 | 0.587 | 0.588 |  |  | OK | 1 | 0.585 | 26.67% | 13.33% | OK | 0.589 | 0.587 | 0.002 | 0.588 | 0.0007 | 5.7143 | 5.7143 | OK | OK | 0.589 | 0.588 | 0.588 | 0.587 | 0.588
|  | 0.03 | [8 empty] | #VALUE!
13 | 7.5 | 0.2 | S | 7.547 | 7.5394 | 7.5203 | 7.5374 | 7.5278 |  |  | OK | 1 | 7.5 | 23.5% | 10.15% | OK | 7.547 | 7.5203 | 0.0267 | 7.5344 | 0.0104 | 6.4103 | 5.3077 | OK | OK | 7.547 | 7.5394 | 7.5203 | 7.5374 | 7.5278
|  | 0.2 | [8 empty] | #VALUE!
14 | 6.2 | 0.05 | S | 6.2027 | 6.2036 | 6.2035 | 6.2034 | 6.2011 |  |  | OK | 1 | 6.2 | 7.2% | 2.2% | OK | 6.2036 | 6.2011 | 0.0025 | 6.2029 | 0.001 | 16.6667 | 15.7 | OK | OK | 6.2027 | 6.2036 | 6.2035 | 6.2034 | 6.2011
|  | 0.05 | [8 empty] | #VALUE!
15 | 5.7 | 0.1 | S | 5.6741 | 5.6765 | 5.6765 | 5.6751 | 5.6736 |  |  | OK | 1 | 5.7 | -23.5% | -26.4% | OK | 5.6765 | 5.6736 | 0.0029 | 5.6752 | 0.0013 | 25.641 | 19.282 | OK | OK | 5.6741 | 5.6765 | 5.6765 | 5.6751 | 5.6736
|  | 0.1 | [8 empty] | #VALUE!
16 | 7.9 | 0.1 | S | 7.912 | 7.9159 | 7.9131 | 7.9146 | 7.9155 |  |  | OK | 1 | 7.9 | 15.9% | 12% | OK | 7.9159 | 7.912 | 0.0039 | 7.9142 | 0.0016 | 20.8333 | 17.875 | OK | OK | 7.912 | 7.9159 | 7.9131 | 7.9146 | 7.9155
|  | 0.1 | [8 empty] | #VALUE!
17 | 3.1 | 0.1 | S | 3.0732 | 3.0753 | 3.06 | 3.0733 | 3.0732 |  |  | OK | 1 | 3.1 | -24.7% | -40% | OK | 3.0753 | 3.06 | 0.0153 | 3.071 | 0.0062 | 5.3763 | 3.8172 | OK | OK | 3.0732 | 3.0753 | 3.06 | 3.0733 | 3.0732
|  | 0.1 | [8 empty] | #VALUE!
18 | 7.7 | 0.1 | S | 7.7298 | 7.7283 | 7.7301 | 7.7308 | 7.7292 |  |  | OK | 1 | 7.7 | 30.8% | 28.3% | OK | 7.7308 | 7.7283 | 0.0025 | 7.7296 | 0.0009 | 37.037 | 26.074 | OK | OK | 7.7298 | 7.7283 | 7.7301 | 7.7308 | 7.7292
|  | 0.1 | [8 empty] | #VALUE!
19 | 3.1 | 0.1 | S | 3.1267 | 3.1309 | 3.1272 | 3.1308 | 3.1253 |  |  | OK | 1 | 3.1 | 30.9% | 25.3% | OK | 3.1309 | 3.1253 | 0.0056 | 3.1282 | 0.0025 | 13.3333 | 9.5733 | OK | OK | 3.1267 | 3.1309 | 3.1272 | 3.1308 | 3.1253
|  | 0.1 | [8 empty] | #VALUE!
20 | 10.3 | 0.2 | S | 10.2906 | 10.2867 | 10.2926 | 10.2885 | 10.3031 |  |  | OK | 1 | 10.3 | 1.55% | -6.65% | OK | 10.3031 | 10.2867 | 0.0164 | 10.2923 | 0.0064 | 10.4167 | 10.0157 | OK | OK | 10.2906 | 10.2867 | 10.2926 | 10.2885 | 10.3031
|  | 0.2 | [8 empty] | #VALUE!
21 | 0 | 0.05 | S | 0.0128 | 0.0147 | 0.0156 | 0.014 | 0.0152 |  |  | OK | 1 | 0.025 | -37.6% | -48.8% | OK | 0.0156 | 0.0128 | 0.0028 | 0.0145 | 0.0011 | 10.7576 | 10.7576 | OK | OK | 0.0128 | 0.0147 | 0.0156 | 0.014 | 0.0152
|  | 0 | [8 empty] | #VALUE!
22 | 0 | 0.05 | S | 0.0099 | 0.0099 | 0.0129 | 0.0115 | 0.0118 |  |  | OK | 1 | 0.025 | -48.4% | -60.4% | Measure More | 0.0129 | 0.0099 | 0.003 | 0.0112 | 0.0013 | 9.9487 | 9.9487 | OK | OK | 0.0099 | 0.0099 | 0.0129 | 0.0115 | 0.0118
|  | 0 | [8 empty] | #VALUE!
23 | 0 | 0.05 | S | 0.0107 | 0.0116 | 0.0104 | 0.0117 | 0.0091 |  |  | OK | 1 | 0.025 | -53.2% | -63.6% | Measure More | 0.0117 | 0.0091 | 0.0026 | 0.0107 | 0.0011 | 11.9091 | 11.9091 | OK | OK | 0.0107 | 0.0116 | 0.0104 | 0.0117 | 0.0091
|  | 0 | [8 empty] | #VALUE!
濡れ性 | 46.0mN/m | 以上 | Sn Plating Area | OK
Ｋ：Microscope Ｇ：Pin-Gauge Ｍ：Micrometer Ｎ：Vernier Caliper Ｔ：Projector Ｓ：CNC Video Measuring Systems
|  | 1 | 2 | 単位 μｍ |  | 製造ロットﾅﾝﾊﾞｰ
Niメッキ | 0.5以上 | 0.55 | 0.59 | 部品ﾅﾝﾊﾞｰ |  | Production Lot No. |  | 241205
Snメッキ | 1以上 | 1.58 | 1.96 | Product Code No. |  | 納入ロットＮo
計メッキ | 3以下 | 2.13 | 2.55 | NT3621-P52 |  | Shipping Lot No. |  | K1218
KH020-HH042-1 | [9 empty] | TT02-A01/03
To:MEKTEC CORPORATION
Mektec Division
Back End Process production Dept.

## 241205(241219着)
メクテック株式会社 御中 |  |  |  | ミツイ精密株式会社 |  |  |  | 整理 No. | K1219
後工程製造部 |  |  |  | MITSUISEIMITSU |  |  |  | Serial No.
|  |  | 量 産 部 品 検 査 成 績 書 |  |  |  |  | 作成日 年 月 日 | 2024-12-17 17:35
|  |  | I n s p e c t i o n F o r m |  |  |  |  | DATE | Y M D
部品ﾅﾝﾊﾞｰ |  |  | 材質 |  | 製造ロットﾅﾝﾊﾞｰ |  | 納入ロットＮo |  | 担 当 | 承 認
Product Code No. |  |  | Material |  | Production Lot No. |  | Shipping Lot No. |  | Inspector | Approved by
NT3621-P52-04 |  |  | A1050 |  | 241205 |  | K1219
材料コード |  | 抜取り数 |  | 判定 | 製造ロット数 |  | 納入ロット数
Material Code No. |  | Sampling quantity |  | Judgment | Produced Lot Size |  | Shipped Lot Size
PM9EED |  | 寸法 5pcs、外観 5pcs |  | OK | 12880 |  | 3520
略図 | [6 empty] | 外 観 検 査
Drawing | [6 empty] | Appearance Inspection
[7 empty] | 検査数 |  |  | 全数
[7 empty] | Quantity |  |  | 100％inspection
[7 empty] | 検査項目 |  |  | 結果
[7 empty] | Inspection Items |  |  | Result
ｹﾞｰﾄバリ / Gate burr
ﾊﾟｰﾃｨﾝｸﾞ ﾊﾞﾘ/Parting burr
ﾉｯｸﾋﾟﾝ ﾊﾞﾘ/Knock pin barr
[7 empty] | キズ / Scratch |  |  | OK
[7 empty] | 打痕 / Dent |  |  | OK
[7 empty] | 異物付着/Foreign article attached |  |  | OK
[7 empty] | クラック/Crack |  |  | OK
[7 empty] | 油付着 / Oilstain |  |  | OK
[7 empty] | かじり/Gnaw |  |  | OK
[7 empty] | 変形 / Deformation |  |  | OK
成形不良/Incomplete ultem
ｴｱｰ入り/Air bubble
ヒケ(収縮)/Shrinkage
[7 empty] | 穴のﾒｸﾚ/Hole edge swell |  |  | OK
[7 empty] | 異物巻込み/Foreign article inside |  |  | OK
[7 empty] | バリ / Burr |  |  | OK
[7 empty] | 変色 / Discoloration |  |  | OK
[7 empty] | ソリ / Warp |  |  | OK
[7 empty] | 錆 / Rust |  |  | OK
[7 empty] | 汚れ / Contamination |  |  | OK
寸法測定 |  | NEXIV |  | 材料ロットナンバー/Material Lot No. |  |  | AMY4B-24902-2
Measurement
測定箇所 | 規格 Standards | 公差 + | 測定器具 Measure by | Sample 1 | Sample 2 | Sample 3 | Sample 4 | Sample 5 |  |  | 判定 |  | センター値 | ％tolerance |  | Judgment (50％) | Max | Min | R | AVE | σn-1 | Cp | Cpk | Spec | ＣＰＫ判定
Inspected Point |  | Tolerance - | [11 empty] | UPPER | LOWER
1 | 3.4 | 0.1 | S | 3.3946 | 3.3955 | 3.3947 | 3.3944 | 3.3944 |  |  | OK | 1 | 3.4 | -4.5% | -5.6% | OK | 3.3955 | 3.3944 | 0.0011 | 3.3947 | 0.0005 | 66.6667 | 63.1334 | OK | OK | 3.3946 | 3.3955 | 3.3947 | 3.3944 | 3.3944
0.1
2 L | 1.6 | 0.1 | S | 1.6009 | 1.6024 | 1.6046 | 1.6038 | 1.6039 |  |  | OK | 1 | 1.6 | 4.6% | 0.9% | OK | 1.6046 | 1.6009 | 0.0037 | 1.6031 | 0.0015 | 22.2222 | 21.5333 | OK | OK | 1.6009 | 1.6024 | 1.6046 | 1.6038 | 1.6039
0.1
2 R | 1.6 | 0.1 | S | 1.6015 | 1.6019 | 1.6012 | 1.6018 | 1.6021 |  |  | OK | 1 | 1.6 | 2.1% | 1.2% | OK | 1.6021 | 1.6012 | 0.0009 | 1.6017 | 0.0004 | 83.3333 | 81.9166 | OK | OK | 1.6015 | 1.6019 | 1.6012 | 1.6018 | 1.6021
0.1
3 | 6.3 | 0.1 | S | 6.2988 | 6.2993 | 6.298 | 6.2987 | 6.2988 |  |  | OK | 1 | 6.3 | -0.7% | -2% | OK | 6.2993 | 6.298 | 0.0013 | 6.2987 | 0.0005 | 66.6667 | 65.8 | OK | OK | 6.2988 | 6.2993 | 6.298 | 6.2987 | 6.2988
0.1
5 | 9.6 | 0.1 | S | 9.6016 | 9.599 | 9.6046 | 9.6057 | 9.5982 |  |  | OK | 1 | 9.6 | 5.7% | -1.8% | OK | 9.6057 | 9.5982 | 0.0075 | 9.6018 | 0.0033 | 10.101 | 9.9192 | OK | OK | 9.6016 | 9.599 | 9.6046 | 9.6057 | 9.5982
0.1
7 L | 6.5 | 0.1 | S | 6.4944 | 6.4951 | 6.4958 | 6.4953 | 6.4971 |  |  | OK | 1 | 6.5 | -2.9% | -5.6% | OK | 6.4971 | 6.4944 | 0.0027 | 6.4955 | 0.001 | 33.3333 | 31.8333 | OK | OK | 6.4944 | 6.4951 | 6.4958 | 6.4953 | 6.4971
0.1
7 R | 6.5 | 0.1 | S | 6.5039 | 6.5034 | 6.5029 | 6.5035 | 6.506 |  |  | OK | 1 | 6.5 | 6% | 2.9% | OK | 6.506 | 6.5029 | 0.0031 | 6.5039 | 0.0012 | 27.7778 | 26.6945 | OK | OK | 6.5039 | 6.5034 | 6.5029 | 6.5035 | 6.506
0.1
8 | 21.5 | 0.1 | S | 21.4963 | 21.4968 | 21.5005 | 21.4955 | 21.5123 |  |  | OK | 1 | 21.5 | 12.3% | -4.5% | OK | 21.5123 | 21.4955 | 0.0168 | 21.5003 | 0.007 | 4.7619 | 4.7476 | OK | OK | 21.4963 | 21.4968 | 21.5005 | 21.4955 | 21.5123
0.1
9 | 24.6 | 0.2 | S | 24.6155 | 24.6168 | 24.6151 | 24.6153 | 24.6126 |  |  | OK | 1 | 24.6 | 8.4% | 6.3% | OK | 24.6168 | 24.6126 | 0.0042 | 24.6151 | 0.0015 | 44.4444 | 41.0888 | OK | OK | 24.6155 | 24.6168 | 24.6151 | 24.6153 | 24.6126
|  | 0.2 | [8 empty] | OK
10 | 3.6 | 0.1 | S | 3.6375 | 3.6514 | 3.6485 | 3.6447 | 3.6412 |  |  | OK | 1 | 3.6 | 51.4% | 37.5% | Measure More | 3.6514 | 3.6375 | 0.0139 | 3.6447 | 0.0056 | 5.9524 | 3.2917 | OK | OK | 3.6375 | 3.6514 | 3.6485 | 3.6447 | 3.6412
|  | 0.1 | [8 empty] | #VALUE!
11 | 0.8 | 0.06 | M | 0.805 | 0.806 | 0.806 | 0.806 | 0.805 | . |  | OK | 1 | 0.8 | 10% | 8.333% | OK | 0.806 | 0.805 | 0.001 | 0.8056 | 0.0005 | 40 | 36.2667 | OK | OK | 0.805 | 0.806 | 0.806 | 0.806 | 0.805
|  | 0.06 | [8 empty] | #VALUE!
12 | 0.6 | 0 | M | 0.589 | 0.588 | 0.588 | 0.587 | 0.588 |  |  | OK | 1 | 0.585 | 26.67% | 13.33% | OK | 0.589 | 0.587 | 0.002 | 0.588 | 0.0007 | 5.7143 | 5.7143 | OK | OK | 0.589 | 0.588 | 0.588 | 0.587 | 0.588
|  | 0.03 | [8 empty] | #VALUE!
13 | 7.5 | 0.2 | S | 7.547 | 7.5394 | 7.5203 | 7.5374 | 7.5278 |  |  | OK | 1 | 7.5 | 23.5% | 10.15% | OK | 7.547 | 7.5203 | 0.0267 | 7.5344 | 0.0104 | 6.4103 | 5.3077 | OK | OK | 7.547 | 7.5394 | 7.5203 | 7.5374 | 7.5278
|  | 0.2 | [8 empty] | #VALUE!
14 | 6.2 | 0.05 | S | 6.2027 | 6.2036 | 6.2035 | 6.2034 | 6.2011 |  |  | OK | 1 | 6.2 | 7.2% | 2.2% | OK | 6.2036 | 6.2011 | 0.0025 | 6.2029 | 0.001 | 16.6667 | 15.7 | OK | OK | 6.2027 | 6.2036 | 6.2035 | 6.2034 | 6.2011
|  | 0.05 | [8 empty] | #VALUE!
15 | 5.7 | 0.1 | S | 5.6741 | 5.6765 | 5.6765 | 5.6751 | 5.6736 |  |  | OK | 1 | 5.7 | -23.5% | -26.4% | OK | 5.6765 | 5.6736 | 0.0029 | 5.6752 | 0.0013 | 25.641 | 19.282 | OK | OK | 5.6741 | 5.6765 | 5.6765 | 5.6751 | 5.6736
|  | 0.1 | [8 empty] | #VALUE!
16 | 7.9 | 0.1 | S | 7.912 | 7.9159 | 7.9131 | 7.9146 | 7.9155 |  |  | OK | 1 | 7.9 | 15.9% | 12% | OK | 7.9159 | 7.912 | 0.0039 | 7.9142 | 0.0016 | 20.8333 | 17.875 | OK | OK | 7.912 | 7.9159 | 7.9131 | 7.9146 | 7.9155
|  | 0.1 | [8 empty] | #VALUE!
17 | 3.1 | 0.1 | S | 3.0732 | 3.0753 | 3.06 | 3.0733 | 3.0732 |  |  | OK | 1 | 3.1 | -24.7% | -40% | OK | 3.0753 | 3.06 | 0.0153 | 3.071 | 0.0062 | 5.3763 | 3.8172 | OK | OK | 3.0732 | 3.0753 | 3.06 | 3.0733 | 3.0732
|  | 0.1 | [8 empty] | #VALUE!
18 | 7.7 | 0.1 | S | 7.7298 | 7.7283 | 7.7301 | 7.7308 | 7.7292 |  |  | OK | 1 | 7.7 | 30.8% | 28.3% | OK | 7.7308 | 7.7283 | 0.0025 | 7.7296 | 0.0009 | 37.037 | 26.074 | OK | OK | 7.7298 | 7.7283 | 7.7301 | 7.7308 | 7.7292
|  | 0.1 | [8 empty] | #VALUE!
19 | 3.1 | 0.1 | S | 3.1267 | 3.1309 | 3.1272 | 3.1308 | 3.1253 |  |  | OK | 1 | 3.1 | 30.9% | 25.3% | OK | 3.1309 | 3.1253 | 0.0056 | 3.1282 | 0.0025 | 13.3333 | 9.5733 | OK | OK | 3.1267 | 3.1309 | 3.1272 | 3.1308 | 3.1253
|  | 0.1 | [8 empty] | #VALUE!
20 | 10.3 | 0.2 | S | 10.2906 | 10.2867 | 10.2926 | 10.2885 | 10.3031 |  |  | OK | 1 | 10.3 | 1.55% | -6.65% | OK | 10.3031 | 10.2867 | 0.0164 | 10.2923 | 0.0064 | 10.4167 | 10.0157 | OK | OK | 10.2906 | 10.2867 | 10.2926 | 10.2885 | 10.3031
|  | 0.2 | [8 empty] | #VALUE!
21 | 0 | 0.05 | S | 0.0128 | 0.0147 | 0.0156 | 0.014 | 0.0152 |  |  | OK | 1 | 0.025 | -37.6% | -48.8% | OK | 0.0156 | 0.0128 | 0.0028 | 0.0145 | 0.0011 | 10.7576 | 10.7576 | OK | OK | 0.0128 | 0.0147 | 0.0156 | 0.014 | 0.0152
|  | 0 | [8 empty] | #VALUE!
22 | 0 | 0.05 | S | 0.0099 | 0.0099 | 0.0129 | 0.0115 | 0.0118 |  |  | OK | 1 | 0.025 | -48.4% | -60.4% | Measure More | 0.0129 | 0.0099 | 0.003 | 0.0112 | 0.0013 | 9.9487 | 9.9487 | OK | OK | 0.0099 | 0.0099 | 0.0129 | 0.0115 | 0.0118
|  | 0 | [8 empty] | #VALUE!
23 | 0 | 0.05 | S | 0.0107 | 0.0116 | 0.0104 | 0.0117 | 0.0091 |  |  | OK | 1 | 0.025 | -53.2% | -63.6% | Measure More | 0.0117 | 0.0091 | 0.0026 | 0.0107 | 0.0011 | 11.9091 | 11.9091 | OK | OK | 0.0107 | 0.0116 | 0.0104 | 0.0117 | 0.0091
|  | 0 | [8 empty] | #VALUE!
濡れ性 | 46.0mN/m | 以上 | Sn Plating Area | OK
Ｋ：Microscope Ｇ：Pin-Gauge Ｍ：Micrometer Ｎ：Vernier Caliper Ｔ：Projector Ｓ：CNC Video Measuring Systems
|  | 1 | 2 | 単位 μｍ |  | 製造ロットﾅﾝﾊﾞｰ
Niメッキ | 0.5以上 | 0.55 | 0.59 | 部品ﾅﾝﾊﾞｰ |  | Production Lot No. |  | 241205
Snメッキ | 1以上 | 1.58 | 1.96 | Product Code No. |  | 納入ロットＮo
計メッキ | 3以下 | 2.13 | 2.55 | NT3621-P52 |  | Shipping Lot No. |  | K1219
KH020-HH042-1 | [9 empty] | TT02-A01/03
To:MEKTEC CORPORATION
Mektec Division
Back End Process production Dept.

## 原紙(社名変更対応版)
メクテック株式会社 御中 |  |  |  | ミツイ精密株式会社 |  |  |  | 整理 No.
後工程製造部 |  |  |  | MITSUISEIMITSU |  |  |  | Serial No.
|  |  | 量 産 部 品 検 査 成 績 書 |  |  |  |  | 作成日 年 月 日 | 2024-12-17 17:35
|  |  | I n s p e c t i o n F o r m |  |  |  |  | DATE | Y M D
部品ﾅﾝﾊﾞｰ |  |  | 材質 |  | 製造ロットﾅﾝﾊﾞｰ |  | 納入ロットＮo |  | 担 当 | 承 認
Product Code No. |  |  | Material |  | Production Lot No. |  | Shipping Lot No. |  | Inspector | Approved by
NT3621-P52-04 |  |  | A1050
材料コード |  | 抜取り数 |  | 判定 | 製造ロット数 |  | 納入ロット数
Material Code No. |  | Sampling quantity |  | Judgment | Produced Lot Size |  | Shipped Lot Size
PM9EED |  | 寸法 5pcs、外観 5pcs |  | NG
略図 | [6 empty] | 外 観 検 査
Drawing | [6 empty] | Appearance Inspection
[7 empty] | 検査数 |  |  | 全数
[7 empty] | Quantity |  |  | 100％inspection
[7 empty] | 検査項目 |  |  | 結果
[7 empty] | Inspection Items |  |  | Result
ｹﾞｰﾄバリ / Gate burr
ﾊﾟｰﾃｨﾝｸﾞ ﾊﾞﾘ/Parting burr
ﾉｯｸﾋﾟﾝ ﾊﾞﾘ/Knock pin barr
[7 empty] | キズ / Scratch |  |  | OK
[7 empty] | 打痕 / Dent |  |  | OK
[7 empty] | 異物付着/Foreign article attached |  |  | OK
[7 empty] | クラック/Crack |  |  | OK
[7 empty] | 油付着 / Oilstain |  |  | OK
[7 empty] | かじり/Gnaw |  |  | OK
[7 empty] | 変形 / Deformation |  |  | OK
成形不良/Incomplete ultem
ｴｱｰ入り/Air bubble
ヒケ(収縮)/Shrinkage
[7 empty] | 穴のﾒｸﾚ/Hole edge swell |  |  | OK
[7 empty] | 異物巻込み/Foreign article inside |  |  | OK
[7 empty] | バリ / Burr |  |  | OK
[7 empty] | 変色 / Discoloration |  |  | OK
[7 empty] | ソリ / Warp |  |  | OK
[7 empty] | 錆 / Rust |  |  | OK
[7 empty] | 汚れ / Contamination |  |  | OK
寸法測定 |  | NEXIV |  | 材料ロットナンバー/Material Lot No.
Measurement
測定箇所 | 規格 Standards | 公差 + | 測定器具 Measure by | Sample 1 | Sample 2 | Sample 3 | Sample 4 | Sample 5 |  |  | 判定 | センター値 | ％tolerance |  | Judgment (50％) | Max | Min | R | AVE | σn-1 | Cp | Cpk | Spec | ＣＰＫ判定
Inspected Point |  | Tolerance - | [10 empty] | UPPER | LOWER
1 | 3.4 | 0.1 | S | [8 empty] | 3.4
0.1
2 L | 1.6 | 0.1 | S | [8 empty] | 1.6
0.1
2 R | 1.6 | 0.1 | S | [8 empty] | 1.6
0.1
3 | 6.3 | 0.1 | S | [8 empty] | 6.3
0.1
5 | 9.6 | 0.1 | S | [8 empty] | 9.6
0.1
7 L | 6.5 | 0.1 | S | [8 empty] | 6.5
0.1
7 R | 6.5 | 0.1 | S | [8 empty] | 6.5
0.1
8 | 21.5 | 0.1 | S | [8 empty] | 21.5
0.1
9 | 24.6 | 0.2 | S | [8 empty] | 24.6
|  | 0.2 | [8 empty] | OK
10 | 3.6 | 0.1 | S | [8 empty] | 3.6
0.1
11 | 0.8 | 0.06 | M | [5 empty] | . |  |  | 0.8
0.06
12 | 0.6 | 0 | M | [8 empty] | 0.585
0.03
13 | 7.5 | 0.2 | S | [8 empty] | 7.5
0.2
14 | 6.2 | 0.05 | S | [8 empty] | 6.2
0.05
15 | 5.7 | 0.1 | S | [8 empty] | 5.7
0.1
16 | 7.9 | 0.1 | S | [8 empty] | 7.9
0.1
17 | 3.1 | 0.1 | S | [8 empty] | 3.1
0.1
18 | 7.7 | 0.1 | S | [8 empty] | 7.7
0.1
19 | 3.1 | 0.1 | S | [8 empty] | 3.1
0.1
20 | 10.3 | 0.2 | S | [8 empty] | 10.3
0.2
21 | 0 | 0.05 | S | [8 empty] | 0.025
0
22 | 0 | 0.05 | S | [8 empty] | 0.025
0
23 | 0 | 0.05 | S | [8 empty] | 0.025
0
濡れ性 | 46.0mN/m | 以上 | Sn Plating Area | OK
Ｋ：Microscope Ｇ：Pin-Gauge Ｍ：Micrometer Ｎ：Vernier Caliper Ｔ：Projector Ｓ：CNC Video Measuring Systems
|  | 1 | 2 | 単位 μｍ |  | 製造ロットﾅﾝﾊﾞｰ
Niメッキ | 0.5以上 |  |  | 部品ﾅﾝﾊﾞｰ |  | Production Lot No. |  | 0
Snメッキ | 1以上 |  |  | Product Code No. |  | 納入ロットＮo
計メッキ | 3以下 | 0 | 0 | NT3621-P52 |  | Shipping Lot No. |  | 0
KH020-HH042-1 | [9 empty] | TT02-A01/03
To:MEKTEC CORPORATION
Mektec Division
Back End Process production Dept.