## HH-5010 Rev3
コントロールプラン
| 試作 | 量産試作 | ✓ | 量産 | [23 empty] | ページ |  |  |  | 1 | ／ | 3
コントロールプラン番号 | [7 empty] | 主要連絡先／電話 |  |  |  |  | 日付（初版） | [5 empty] | 日付（改訂）
| HH-5010 | [7 empty] | ミツイ精密㈱品質保証部 鈴木/046-294-3642 |  |  |  |  | 2022-09-26 |  |  |  |  | Rev.2 |  |  |  |  | 2024-05-28
部品番号／最新変更レベル | [7 empty] | コアチーム |  |  |  |  | 顧客技術部門承認／日付（必要な場合） | [5 empty] | 承認 |  | 確認 | [10 empty] | 作成
| NT3621-P50 | [7 empty] | 品質保証部、製造1部、技術部、管理課 | [9 empty] | 品証 |  | 営業 |  | 技術 |  | 製造 | 管理 |  |  | 品証 |  |  | 品証
部品名／説明 |  |  |  |  | 顧客名 |  |  | 組織／工場承認／日付 |  |  |  |  | 顧客品質部門承認／日付（必要な場合） | [5 empty] | 平野 |  | 兵庫 |  | 平岡 |  | 瀬尾 | 渡邊 |  |  | 鈴木 |  |  | 石井
| バスバ |  |  |  | 日本メクトロン株式会社 |  |  |  | －
組織／工場 |  |  |  |  | 組織コード |  |  | その他承認／日付 |  |  |  |  | その他承認／日付（必要な場合）
| ミツイ精密株式会社 温水工場 |  |  |  | － |  |  |  | －
部品／ 工程番号 | 工程名／ 作業説明 | 製造用機械、 装置、治工具 |  |  | 番号 | 特性 | 特性 |  |  | 特殊 特性の 分類 | 方法 | [18 empty] | 対応計画 是正処置
[6 empty] | 製品 | 工程 |  |  |  | 製品／工程仕様 ／公差 | 評価／ 測定方法 |  |  | サンプル |  | ポカヨケ |  |  |  | 管理方法
[15 empty] | 抜取数 | 頻度 | 点検方法 | 頻度
1 | 材料受入 | バーコードリーダー |  |  | － | 材質 (ﾐﾙｼｰﾄ) 板厚 LOT No. | － |  |  | － | A1050-H24 | 受入検査／目視 |  |  | － | 受入毎 | バーコードのOKラベルを使って確認する | 1回/月 |  |  | SZM001 SZB001 | [8 empty] | QK004
2 | 条件設定 | プレス機 |  |  | － | 材料 ダイハイト 回転数 | － |  |  | － | 板厚・外観・材質 底突き -0.05mm | モニター |  |  | － | － | モニター確認 | 開始時 |  |  | SZSi001 SZSi004 | [8 empty] | 〃
3 | セットアップ検査 | 測定機 |  |  | － | 外観・寸法 | － |  |  | ＊ | 品質規格 図面 | － |  |  | 1個 | ロット毎 | － | － |  |  | － | [8 empty] | 〃
4 | プレス加工 | プレス機 |  |  | － | 製品番号 | 金型番号 |  |  | － | KSPW001 作業指示書 ロット管理票 KSL001 | 目視 |  |  | － | 金型 セット時 | バーコードのOKラベルを使って確認する | 1回/月 |  |  | SZM001 SZB001 SZSi001 SZSi004 | [8 empty] | 〃
[5 empty] | － | 材質 汚れ・キズ 板厚 | ロット管理 |  |  | － | 図面 ロット管理票 KSL001 | 目視 |  |  | － | 材料 セット時 | － | －
[5 empty] | － | ダイハイト 回転数 | ストローク調整 回転数 |  |  | － | 条件表 | モニター |  |  | － | 段取時 | 材料ミスフィード確認 | 始業時
[17 empty] | 端末検出 （安全） | 始業時
[5 empty] | － | 外観（キズ・打痕・バリ・他） | － |  |  | － | 品質規格 限度見本 | 目視/顕微鏡 |  |  | 1ショット/製造ロット | ロット | － | －
[6 empty] | 寸法（板厚・コイニング厚さ） | － |  |  |  | 図面 ロット管理票 KSL001 | マイクロメータ ハイトゲージ 顕微鏡 目視 画像測定機 |  |  |  |  | － | －
[6 empty] | 寸法 （管理特性） | － |  |  | ＊ | [6 empty] | － | －
[28 empty] | ページ |  |  |  | 2 | ／ | 3
部品／ 工程番号 | 工程名／ 作業説明 | 製造用機械、 装置、治工具 |  |  | 番号 | 特性 | 特性 |  |  | 特殊 特性の 分類 | 方法 | [18 empty] | 対応計画 是正処置
[6 empty] | 製品 | 工程 |  |  |  | 製品／工程仕様 ／公差 | 評価／ 測定方法 |  |  | サンプル |  | ポカヨケ |  |  |  | 管理方法
[15 empty] | 抜取数 | 頻度 | 点検方法 | 頻度
5 | 治具セット | バーコードリーダー 専用治具 |  |  | － | 製品番号 形状 ロットナンバー | 製品 ロット管理票 |  |  | － | 図面 ロット管理票 KSL001 | 目視 |  |  | - | - | 製造指示書と正しいロット管理表と誤ったロット管理表のバーコードを照合する | 1回/月 |  |  | SZSD2001 | [8 empty] | QK004
| 脱脂処理 (アルカリ脱脂) | 超音波脱脂 |  |  | － | － | 液温 時間 揺動 超音波設定 薬液交換頻度 |  |  | － | － | 温調器 モニター 電流計 |  |  | - | 午前・午後 段取り時 1回/2日または50回以内 | － | － |  |  | KSSSGD2001 KSSEKD2001 | [8 empty] | 〃
|  | 水洗 |  |  | － | － | 流量 時間 揺動 |  |  | － | オーバーフロー | 流量計 モニター |  |  | - | 午前・午後 段取り時 | － | －
|  | 純水洗浄 |  |  | － | － | 時間 揺動 比抵抗値 |  |  | － | 循環濾過 | モニター 比抵抗率計 |  |  | - |  | － | －
|  | 回転乾燥機 |  |  | － | － | 温度 時間 回転数 |  |  | － | － | 温度調節計 モニター |  |  | - |  | － | －
| 残留油分評価 | 濡れ試薬 |  |  | － | 製品番号 外観 残留油分 | － |  |  | ＊ | KSL001 ロット管理票 46mN/m以上 | 仕上がり状態/目視 濡れ性試験 |  |  | n=1 | 品種毎 | － | － |  |  | KSSEGD2001 | [8 empty] | 〃
| 外し | ジャバラ バーコードリーダー |  |  | － | 製品番号 形状 ロットナンバー 外観 | ロット管理票 傷防止 |  |  | － | ロット管理票 | 目視 |  |  | - | - | － | － |  |  | SZSD2001 | [8 empty] | 〃
6 | 工程検査 | － |  |  | － | 外観 | ロット管理 |  |  | － | 図面 品質規格 限度見本 ロット管理票 KSL001 | 目視 |  |  | 全数 | ロット毎 | 製造指示書と正しいロット管理表と誤ったロット管理表のバーコードを照合する | 1回/月 |  |  | SZK-001 KSL-001 | [8 empty] | 〃
7 | 出荷検査 | 測定機 |  |  | － | 外観 | － |  |  | － | 品質規格 限度見本 | 目視/顕微鏡 |  |  | 5ショット/製造ロット | ロット毎 | － | － |  |  | HH-042 KH013 | [8 empty] | 〃
[6 empty] | 寸法（板厚・コイニング厚さ） | － |  |  |  | 図面 部品検査成績書 ロット管理票 KSL001 | 画像測定機 マイクロメータ デジマイクロ 顕微鏡 |  |  |  |  | － | －
[6 empty] | 寸法 （管理特性） | － |  |  | ＊ | [6 empty] | － | －
[28 empty] | ページ |  |  |  | 3 | ／ | 3
部品／ 工程番号 | 工程名／ 作業説明 | 製造用機械、 装置、治工具 |  |  | 番号 | 特性 | 特性 |  |  | 特殊 特性の 分類 | 方法 | [18 empty] | 対応計画 是正処置
[6 empty] | 製品 | 工程 |  |  |  | 製品／工程仕様 ／公差 | 評価／ 測定方法 |  |  | サンプル |  | ポカヨケ |  |  |  | 管理方法
[15 empty] | 抜取数 | 頻度 | 点検方法 | 頻度
8 | 引き渡し | 連絡便 |  |  | － | 納期 | － |  |  | － | 出荷一覧 /破損・汚損無き事 | 目視 |  |  | － | 引き渡し毎 | － | － |  |  | GM-002 KM002 | [8 empty] | 〃
9 | 計量 | － |  |  | － | 製品番号 型番 ロットNo. 数量 | － |  |  | － | 出荷一覧 出荷管理票 図面 梱包仕様書 | 目視 |  |  | － | 計量 包装毎 | － | － |  |  | KSL-001 | [8 empty] | 〃
10 | 梱包 | 副資材 |  |  | － | 数量 荷姿 | － |  |  | － | 出荷一覧 出荷管理票 梱包仕様書 | 目視 |  |  | － | ロット毎 | 作業手順書 | 全数 |  |  | KM001 KM001 | [8 empty] | 〃
【更新履歴】
版数 | 更新年月日 |  |  |  | 更新内容 | [12 empty] | 営業 |  | 技術 |  | 製造 |  |  | 管理 |  | 品証 |  |  |  | 品証
△1 | 2024-04-05 |  |  |  | 誤記訂正・見直し | [12 empty] | － |  | － |  | － |  |  | － |  | 石井 |  |  |  | 鈴木
△2 | 2024-05-01 |  |  |  | 誤記訂正 | [12 empty] | － |  | － |  | － |  |  | － |  | 石井 |  |  |  | 鈴木
△3 | 2024-05-28 |  |  |  | フォーム変更、誤記訂正 | [12 empty] | 兵庫 |  | 平岡 |  | 瀬尾 |  |  | 渡邊 |  | 鈴木 |  |  |  | 石井
△4
△5
R
M
1
2
3
4
5
6
M
M
3
2
2
3
3