## PFMEA_NT3621-P50 バスバ
FMEA（□設計・■工程）
対象品／対象ライン |  | NT3621-P50 / ミツイ精密 温水工場 | [5 empty] | 文書番号 |  |  | HH-5150
使用機種・使用箇所 |  | バスバ | [5 empty] | 完了期限 |  |  | 2023-02-10
FMEAチーム |  | 平野部長、横森課長、瀬尾課長、森岡課長、河村係長、吉田係長、高梨係長、 | [5 empty] | 作成者 |  |  | 鈴木康弘
責任部門 |  | 技術部、品質保証部 | [5 empty] | 作成日 |  |  | 2023-02-10
No. | 部品名 （工程名） | 要素 （要素作業） | 部品（工程）の 機能／要求事項 | 故障 モード | 故障 影響 | 厳しさ | 分類 | 故障 原因 | 現行の管理 |  |  |  | 危険優先数 | 改善処置計画 | 責任者・ 予定日 | 改善処置結果
[9 empty] | 予防 | 発生頻度 | 検出 | 検出難易度 |  |  |  | 改善 処置 | 処置後の評価
[17 empty] | 厳しさ | 発生頻度 | 検出難易度 | 危険優先数
1 | 材料受け入れ | 袋数の確認 | グレ－ドNoの確認
1 | 材料受入 | 材料確認 | 数量/品質確認 | 不完全な形態での納入 | 受入不可 客先への出荷遅れ | 8 |  | 検査成績書添付漏れ | 注文書類を参照 | 2 | システムによる受入確認 ミルシート、ラベル、納品書、検査成績書 照合作業 | 3 | 48
[6 empty] | 6 |  | 数量間違え |  | 2 |  | 6 | 72
[6 empty] | 8 |  | 材料の種類間違い |  | 2 |  | 6 | 96
|  |  |  | 梱包損傷 | 傷、変形 | 8 |  | 車上から保管エリアへの移動間でのフォークリフトによる損傷 | 出荷毎に梱包基準に従う | 2 | 受入毎に損傷がないか、全ての梱包状態を確認する | 6 | 96
[6 empty] | 8 |  | フォワーダーの荷下ろし作業による梱包損傷 | インボイス毎に、仕入先梱包基準を参照 | 2 |  | 6 | 96
|  |  |  | 仕入先のラベル貼り間違い、 ラベル貼り漏れ | 材料受入不可、 出荷遅延 | 8 |  | 仕入先が間違ったラベルを添付した、または輸送中に剥がれた |  | 2 |  | 6 | 96
|  |  | 材料の品質（特性）確認 | 仕様間違い | 機能的欠陥 | 8 |  | 注文書とミルシート/検査成績書の比較確認漏れ | 1年毎に作業者の再認証 | 1 | システムによる受入確認（図面情報の表示、及びチェック） | 8 | 64
|  | 材料の保管 | 材料保持（良い状態） | 倉庫内指定エリアと違った場所に保管 | 間違えた材料を生産ラインへもっていく | 8 |  | 材料受入手順書に従って作業していない | 材料レイアウトマップの掲示、及び表示板（材料名、サイズ）の確認 | 2 | バーコード照合 毎月の棚卸時に、パレット上の表示板（材料名、サイズ）と、実際の材料の位置を照合 | 3 | 48
|  |  | 先入先出 |  | 古い材料が残る | 8 |  |  | 先出数字カードで①から出庫 | 2 |  | 3 | 48
2 | 条件設定 | 材料セット | 材料確認 | 異なる材料のセット | 機能への影響 | 8 |  | 材料の取り間違え | 作業指示書の内容に従って確認 | 2 | バーコード照合 （ポカヨケ） | 3 | 48
|  | 金型セット | 金型確認 | 異なる金型セット | 間違った製品 | 8 |  | 図面と金型の型番刻印の確認不足 | 図面と金型の型番刻印の目視照合 | 1 | バーコード照合 図面確認及びセットアップ検査での確認（ポカヨケ） | 3 | 24
[6 empty] | 2 |  | 外観で識別不可能 | スクラップ部への381D材料コード刻印 | 1 | セットアップ検査目視確認 | 7 | 14
[5 empty] | １型と２型の混在 | [10 empty] | ２型のスクラップ部に刻印を打つ
|  |  |  | 金型が傾いて取付される | 材料変形 | 8 |  | プレス条件設定間違え | 初期設定時の確認 | 1 | スケールにて確認 | 7 | 56
|  |  |  | カット型自動切り落とし ファイバーセンサー機能せず ※定尺材のみ適用 | 穴形状不良品が切り落とされず、次工程へ流出 | 6 |  | センサー故障 | ①始業点検 ②センサーが故障するとプレス機が停止する。 | 1 | 初動時に、材料先頭1ショット目排出確認。 材料先頭1ショット目にケガキ処理。 | 1 | 6
No. | 部品名 （工程名） | 要素 （要素作業） | 部品（工程）の 機能／要求事項 | 故障 モード | 故障 影響 | 厳しさ | 分類 | 故障 原因 | 現行の管理 |  |  |  | 危険優先数 | 改善処置計画 | 責任者・ 予定日 | 改善処置結果
[9 empty] | 予防 | 発生頻度 | 検出 | 検出難易度 |  |  |  | 改善 処置 | 処置後の評価
[17 empty] | 厳しさ | 発生頻度 | 検出難易度 | 危険優先数
2 | 条件設定 | 金型セット | 金型確認 | 不適合品入れ(赤箱)が正規の位置に置かれていない ※定尺材のみ適用 | 不具合品が回収と数量の確認ができない | 6 |  | セットミス | ①始業点検 ②位置決めガイド追加 ③センサーによる赤箱有無検出。赤箱が規定位置にない場合、プレス機停止 | 1 | ①材料の投入数と、不適合品入れ(赤箱)の中の材料先頭1ショット目の排出数を照合する | 1 | 6
|  |  |  | 手順書通りにファーストカットの短冊を不良品箱に入れない | 不完全な形状の製品が作られる | 4 |  | ファーストショットの捨て忘れ | 生産開始時、生産再開時の試打ち時は、赤箱を作業台の上にセットし、ファーストカット品は必ず、赤箱に入れる。 その後、良品箱をセットする。 | 1 | ・段取り時は、必ず作業台に赤箱がセットされていることを確認。 ・ファーストショットが赤箱に入っていることを確認する。 | 7 | 28
|  | プレス条件 | プレス条件確認 | 材料が送れない | 製品加工できない 金型破損 | 2 |  | 送り装置の条件設定間違い | 作業手順書の設定値を確認する。 | 1 | 作業手順書と、送り装置の入力値の照合・確認 | 7 | 14
|  |  |  | 回転数が遅い | 平行度不良 | 8 |  | 回転数の条件設定間違い | 作業手順書の設定値を確認する。 | 1 | 作業手順書と、プレス機の入力値の照合・確認 | 3 | 24
|  |  |  | 回転数が早い | 材料送りミス | 8 |  | 回転数の条件設定間違い | 作業手順書の設定値を確認する。 | 1 | 作業手順書と、プレス機の入力値の照合・確認 | 3 | 24
|  |  |  | ストローク量が浅い | コイニング深さが浅くなる | 6 |  | ストローク量の条件設定間違い |  | 2 | 作業手順書と、ダイハイトゲージ値の照合・確認 | 5 | 60
[5 empty] | 曲げ加工が安定しない | 6 |  |  |  | 2 |  | 5 | 60
|  |  |  | ストローク量が深い | 金型破損 | 5 |  |  |  | 2 |  | 5 | 50
3 | セットアップ検査 | 検査 | 良品・不良品の検査 | 不良品流出 | お客様工程組立不可能（投入不可） | 4 |  | 検査員力量不足 | 検査員教育 | 3 | 目視確認 | 8 | 96
|  |  | 規定箇所の測定 | 不良品流出 | お客様工程組立不可能 | 4 |  | 測定者の力量不足 | NEXIVによる自動プログラム測定 | 1 | 寸法測定 | 6 | 24
[6 empty] | 4 |  | 良品入れに不良品混入 | 赤箱を準備し、不良品はすぐに赤箱に入れる | 2 | 目視確認 | 1 | 8
|  |  |  | 寸法異常 | お客様工程組立不可能 | 8 | ＊ | 測定器故障 | マスターブロックを使用しての日常点検の実施 | 3 | 目視確認 | 1 | 24
[5 empty] | お客様工程組立不可能 | 8 |  | 誤った測定機での測定 | 自動プログラムが無いので他機種では測定不可となっている | 1 |  | 1 | 8
[5 empty] | お客様工程組立不可能 | 8 |  | 自動測定プログラムの選択ミス | 誤プログラムでは測定開始不可 | 8 |  | 8 | 512
4 | プレス加工 | プレス条件 | 寸法 | 面打ちパンチ破損 | 寸法NG 穴バリ (コイニング部) 0.01mm 以下 | 4 |  | カス上がり | カス上がり防止加工 | 2 | 目視確認 | 7 | 56
|  |  |  | 抜きパンチ破損、摩耗 | 寸法NG 穴バリ (コイニング部) 0.01mm 以下 | 4 |  | カス上がり | カス上がり防止加工 | 2 | 目視確認 | 7 | 56
[6 empty] | 4 |  | オーバーショット | ショット数管理 | 2 | 目視確認 | 7 | 56
No. | 部品名 （工程名） | 要素 （要素作業） | 部品（工程）の 機能／要求事項 | 故障 モード | 故障 影響 | 厳しさ | 分類 | 故障 原因 | 現行の管理 |  |  |  | 危険優先数 | 改善処置計画 | 責任者・ 予定日 | 改善処置結果
[9 empty] | 予防 | 発生頻度 | 検出 | 検出難易度 |  |  |  | 改善 処置 | 処置後の評価
[17 empty] | 厳しさ | 発生頻度 | 検出難易度 | 危険優先数
4 | プレス加工 | プレス条件 |  | 曲げパンチの焼き付き | 曲げ寸法不良 | 3 |  | 加工油切れ | 油量の管理 | 2 | 油面計 | 6 | 36
|  |  |  | パンチ・ダイ面の荒れ | コイニング深さが浅くなる、深くなる | 5 |  | パンチ・ダイの面粗度が保てない（耐久性が低い） | パンチ・ダイのコーティング（面粗度を保つため） | 3 | 寸法確認 | 6 | 90
|  |  |  | パンチ・ダイ面の荒れ | 寸法NG 平面度（コイニング部） 0.05mm 以下 | 6 | ＊ | パンチ・ダイの面粗度が保てない（耐久性が低い） | パンチ・ダイのコーティング（面粗度を保つため） | 1 | 寸法確認 | 5 | 30
|  |  | 外観 | 抜きパンチ摩耗 | 外観NG キズ、打痕(コイニング部) 深さ10μm 以下 | 4 | ＊ | オーバーショット | ショット数管理 | 2 | 目視確認 | 7 | 56
|  |  | 外観(材料交換時のファーストショット） ※定尺材時の時のみ適用 |  | 外観NG コイニング部穴形状不良 | 6 |  | ファーストショットの潰しの肉逃げ | 自動カット型によるファーストショット切断 | 1 |  | 8 | 48
|  |  |  | 1次加工、2次加工のズレ |  |  |  | 曲げ加工の後に穴抜きをしている（U字曲げ加工をまたく為、1次加工の穴位置がバラつきやすい） | 抜きレイアウト変更（曲げ加工前に2次穴抜き）
5 | 脱脂処理 （アルカリ脱脂） | 洗浄 | 製品品質確認 | 異なる製品のセット | 異品種混入 | 5 |  | 確認不足 | 図面と製品の照合 | 1 | 目視確認 | 3 | 15
|  |  |  | 異品種(381D)混入してしまう | 顧客での組立への影響 | 2 |  | 確認不足 | ロット管理票色識別 (380D白:381Dピンク) ) | 1 | 目視確認 バーコードシステム （ポカヨケ） | 3 | 6
[6 empty] | 2 |  |  | 生産指示看板とロット管理表の照合確認 | 1 | バーコードシステム （ポカヨケ） | 3 | 6
[6 empty] | 2 |  |  | スクラップ部への381D材料コード刻印 | 1 | 目視確認 | 7 | 14
|  |  |  | クシ刃との干渉 | 傷 |  |  | ストッパーのズレ又はセット漏れ | 短冊長手方向のズレ防止のストッパー |  | ストッパーセットする目印
[8 empty] | 治具のセットズレ | 3本のクシ
|  |  |  | 異なるレシピ設定 | シミ | 6 |  | 確認不足 | 新規開発時：QC工程表とプログラム設定値の照合 量産時：ロット管理票とレシピ一覧表の照合 | 1 | ・目視確認 ・エッチング量管理兼残留油分チェック記録表の確認 | 6 | 36
[5 empty] | 残留油分NG | 6 | ＊ |  |  |  | 濡れ試薬確認 | 6 | 36
|  |  |  | 異なる脱脂剤使用 | シミ | 6 |  | 確認不足 | 脱脂剤ラベルの照合 | 2 | ・目視確認 ・在庫表の残量確認 | 6 | 72 | M；液体・粉体の違い、及び梱包仕様が違うため、間違えることはない。（車載製品は段ボール、車載以外袋）
[5 empty] | 残留油分NG | 6 | ＊ |  |  |  | 濡れ試薬確認 | 6 | 72
|  |  |  | 規定と異なる温度 | シミ | 6 |  | ヒーター、センサーの故障 | 水槽の温度測定（表面処理工程妥当性再確認書） 1回/月 | 1 | モニター確認（温度） | 4 | 24
|  |  |  | 規定と異なる流量 | シミ | 6 |  | ポンプの故障 | 始業点検 | 1 | 流量計 | 4 | 24
|  |  |  | 規定と異なる比抵抗値 | シミ | 6 |  | 濾過フィルターの劣化 | 始業点検（比抵抗値） | 1 | モニター確認（比抵抗値が表示されている） | 4 | 24
|  |  |  | 規定と異なる温度・時間・回転数 | シミ | 6 |  | 回転乾燥機の設定と異なる温度、時間、回転数 | 始業点検 | 1 | モニター確認（温度、時間、回転数） | 4 | 24
No. | 部品名 （工程名） | 要素 （要素作業） | 部品（工程）の 機能／要求事項 | 故障 モード | 故障 影響 | 厳しさ | 分類 | 故障 原因 | 現行の管理 |  |  |  | 危険優先数 | 改善処置計画 | 責任者・ 予定日 | 改善処置結果
[9 empty] | 予防 | 発生頻度 | 検出 | 検出難易度 |  |  |  | 改善 処置 | 処置後の評価
[17 empty] | 厳しさ | 発生頻度 | 検出難易度 | 危険優先数
6 | 工程検査 | 外観検査(全数) | 製品品質確認 | 不良品の流出 | 機能的不具合 | 8 | ＊ | 作業者の誤った判断 | 1年毎に作業者の再認証 | 2 | 定常時：目視 | 6 | 96
|  |  |  | 取扱手順ミス （検査工程→トレイ詰め工程での発生） | 異物付着、汚れ | 4 |  | 手袋を交換していない | 手順に従い交換する | 1 | 目視確認 | 3 | 12
|  |  |  | トレイの異物 | 製品汚染 | 4 |  | もともとトレイに汚れが付着している | 使用前にトレイの汚れ具合を確認 | 1 | 目視確認 | 8 | 32
[5 empty] | 異品種混入によるトラブル発生 | 2 |  | 外観で識別不可能 | ロット管理表色識別 (380D白:381Dピンク) | 1 | 目視確認 バーコードシステム | 3 | 6
[6 empty] | 2 |  |  | 生産指示看板とロット管理表の照合確認 | 1 | バーコードシステム | 3 | 6
[6 empty] | 2 |  |  | スクラップ部への381D材料コード刻印 | 1 | 目視確認 | 7 | 14
7 | 出荷検査 | 外観（抜取り） | 製品品質確認 | 不良品の流出 | 機能的不具合 | 8 | ＊ | 作業者の誤った判断 | 1年毎に作業者の再認証 | 2 | 目視、顕微鏡 目视、显微镜 | 4 | 64
|  | 寸法（抜取り） |  | 校正測定機器期限切れ | 寸法測定結果が不正確 | 8 | ＊ | 測定機械が校正計画に従っていない | 検査機器管理規定に従い、使用をやめて、ただちに校正実施。 | 2 | 校正ラベルの有効期限の確認 | 4 | 64
|  |  |  | 測定結果が正確ではなかった | 寸法測定結果が不正確 | 8 |  | 日常点検で、標準試料を使っての点検を行っていない | 検査機器管理規定に従うよう指導 | 2 | 日常点検にて、標準試料を使っての点検実施 | 6 | 96
8 | 計量 | 過不足の確認 | 正しい数量の確認 | 員数過不足 | 顧客が生産計画を達成できない | 8 |  | 作業ミス | 検査工程、出荷工程にてWチェック | 2 | 出荷管理票と梱包数を照合確認する | 4 | 64
9 | 梱包 | 出荷作業 | 製品梱包状態の正しさの確認 | 異品混入 | 異品種混入 | 4 |  | 端数員数調整時の混入 | 1アイテムの作業が完了してから、次のアイテムの作業を実施する | 1 | 目視確認 | 6 | 24
|  |  |  | ラベル貼り忘れ | 顧客工程への影響 | 3 |  | 作業者がラベルを貼り忘れる | システムから出荷に必要な枚数だけラベルが印刷される | 2 | ビニール袋、梱包箱にラベルを確実貼付けできたかどうか、出荷管理票にてチェックし、記録する | 6 | 36
|  |  |  | ラベルの貼り間違え | 顧客工程への影響 | 3 |  | 作業者がラベルを貼り間違える | 1アイテムの作業が完了してから、次のアイテムの作業を実施する | 2 | 目視確認 | 6 | 36
|  |  |  | 取扱い手順ミス | 箱のダメージ | 8 |  | 取扱手順が梱包出荷作業手順書に従っていない | 梱包出荷作業手順書に従う | 2 | 100％目視確認 | 6 | 96
10 | 引き渡し |  | 出荷詳細の確認 | 出荷数量間違え | 顧客工程への影響 | 8 |  | 作業者がパレットへの梱包箱数を間違える | 梱包出荷作業手順書に従う | 1 | 出荷指示一覧に明示されている出荷箱数と、実際の箱数を照合しチェックし、記録する | 8 | 64
改定 履歴 | 改番 | 改定年月日 | 改定内容
| 1 | 2023-06-21 | 混入防止対策
| 2 | 2024-04-05 | 項番訂正（2以降）、工程名訂正
1
1
M
M
1
2
2
2
M
2
2